## ZTU Datenbank komplett
| Werkstoff | [5 empty] | Chemische Zusammensetzung [Masseanteil in %] | [18 empty] | Austenitisierung |  | Temperaturen |  |  |  |  | Sonstiges
Inhaber/-in | Art | Laufende Nr. | Kurzname | Werksbezeichnung | Dateiname | Schmelze | C | Si | Mn | P | S | Cr | Mo | Ni | V | Al | Cu | Ti | Nb | N | B | As | W | Co | Wärmedauer [s] | Temperatur [°C] | Haltedauer [s] | Ac1 [°C] | Ac3 [°C] | Ms [°C] | Ac1b [°C] | Ac1e [°C] | Anmerkungen | Hyperlink
Vera Wirths | isotherm | 1 | \ | TRIP_1 | 1 ZTU | \ | 0.299 | 0.97 | 2.5 | 0.008 | 0.0171 | 0.2 | 0.096 | 0.21 |  | 0.0095 | 0.209 | 0.0315 |  | 0.0069 | 0.018 |  |  |  | 285 | 950 | 300 | 695 | 855 | \ | \ | \ |  | !
| isotherm | 2 | \ | TRIP 1 Ind.-Konzep | 2 ZTU | \ | 0.183 | 0.97 | 2.392 | 0.012 | 0.018 | 0.249 | 0.09 | 0.19 |  | 0.02 | 0.211 | 0.033 |  | 0.0084 | 0.0018 |  |  |  | 285 | 950 | 300 | 705 | 855 | 390 | \ | \ |  | M:\Anlagen-R301\Dilatometer805Baehr\ZTU_Datenbank
| isotherm | 3 | \ | TRIP_2 | 3 ZTU | \ | 0.255 | 1.06 | 1.45 | 0.01 | 0.011 | 1.02 | 0.094 | 0.2 |  | 0.014 | 0.2 | 0.026 |  | 0.0093 | 0.0029 |  |  |  | 285 | 950 | 300 | 741 | 851 | 370 | \ | \ |  | M:\Anlagen-R301\Dilatometer805Baehr\_ZTU_AUSWERTUNG\ZTU Datensicherung\ZTU_Sicher_2014\ZTU\fuer_VERA\iso_ZTU_TRIP_2.pdf
| isotherm | 4 | \ | TRIP_3 | 4 ZTU | \ | 0.305 | 0.98 | 2.14 | 0.011 | 0.016 | 0.21 | 0.085 | 0.19 |  | 0.0095 | 0.191 | 0.031 |  | 0.0055 | 0.0019 |  |  |  | 285 | 950 | 300 | 715 | 840 | \ | \ | \ |  | \\juno\Messdaten\Anlagen-R301\Dilatometer805Baehr\_ZTU_AUSWERTUNG\ZTU Datensicherung\ZTU_Sicher_2014\ZTU\fuer_VERA\iso_ZTU_TRIP_3.pdf
| isotherm | 5 | \ | TRIP_4 | 5 ZTU | \ | 0.256 | 1.07 | 1.46 | 0.011 | 0.0154 | 0.99 | 0.091 | 0.98 |  | 0.0119 | 0.213 | 0.0267 |  | 0.0066 | 0.0031 |  |  |  | 285 | 950 | 300 | 715 | 830 | 358 | \ | \ |  | \\juno\Messdaten\Anlagen-R301\Dilatometer805Baehr\_ZTU_AUSWERTUNG\ZTU Datensicherung\ZTU_Sicher_2014\ZTU\fuer_VERA\iso_ZTU_TRIP_4.pdf
| isotherm | 6 | \ | TRIP_5 | 6 ZTU | \ | 0.25 | 0.98 | 1.52 | 0.011 | 0.012 | 1.05 | 0.05 | 0.23 |  | 0.011 | 0.21 |  |  | 0.008 |  |  | 0.012 |  | 285 | 950 | 300 | 750 | 850 | 360 | \ | \ |  | M:\Anlagen-R301\Dilatometer805Baehr\_ZTU_AUSWERTUNG\ZTU Datensicherung\ZTU_Sicher_2014\ZTU\fuer_VERA\iso_ZTU_TRIP_5.pdf
| isotherm | 7 | \ | TRIP_6$ | 7 ZTU | \ | [18 empty] | 285 | 950 | 300 | 745 | 860 | 370 | \ | \ | Keine Chemie | M:\Anlagen-R301\Dilatometer805Baehr\_ZTU_AUSWERTUNG\ZTU Datensicherung\ZTU_Sicher_2014\ZTU\fuer_VERA\iso_ZTU_TRIP_6.pdf
| kontinuierlich | 8 | \ | TRIP_1 | 8 ZTU | \ | 0.299 | 0.97 | 2.5 | 0.008 | 0.0171 | 0.2 | 0.096 | 0.21 |  | 0.0095 | 0.209 | 0.0315 |  | 0.0069 | 0.018 |  |  |  | 285 | 950 | 300 | 695 | 855 | \ | \ | \ |  | M:\Anlagen-R301\Dilatometer805Baehr\_ZTU_AUSWERTUNG\ZTU Datensicherung\ZTU_Sicher_2014\ZTU\fuer_VERA\kont_ZTU_TRIP_1.pdf
| kontinuierlich | 9 | \ | TRIP_1_industrieMAT | 9 ZTU | \ | 0.183 | 0.97 | 2.392 | 0.012 | 0.018 | 0.249 | 0.09 | 0.19 |  | 0.02 | 0.211 | 0.033 |  | 0.0084 | 0.0018 |  |  |  | 285 | 950 | 300 | 855 | 705 | 390 |  |  |  | M:\Anlagen-R301\Dilatometer805Baehr\_ZTU_AUSWERTUNG\ZTU Datensicherung\ZTU_Sicher_2014\ZTU\fuer_VERA\kont_ZTU_TRIP_1_industrieMAT.pdf
| kontinuierlich | 10 | \ | TRIP_2 | 10 ZTU | \ | 0.255 | 1.06 | 1.45 | 0.01 | 0.011 | 1.02 | 0.084 | 0.2 |  | 0.014 | 0.2 | 0.026 |  | 0.0093 | 0.0029 |  |  |  | 285 | 950 | 300 | 741 | 851 | \ | \ | \ |  | \\juno\Messdaten\Anlagen-R301\Dilatometer805Baehr\_ZTU_AUSWERTUNG\ZTU Datensicherung\ZTU_Sicher_2014\ZTU\fuer_VERA\kontZTU_TRIP_2.pdf
| kontinuierlich | 11 | \ | TRIP_3 | 11 ZTU | \ | 0.305 | 0.98 | 2.14 | 0.011 | 0.016 | 0.21 | 0.085 | 0.19 |  | 0.0095 | 0.191 | 0.031 |  | 0.0055 | 0.0019 |  |  |  | 285 | 950 | 300 | 715 | 840 | \ | \ | \ |  | \\juno\Messdaten\Anlagen-R301\Dilatometer805Baehr\_ZTU_AUSWERTUNG\ZTU Datensicherung\ZTU_Sicher_2014\ZTU\fuer_VERA\kont_ZTU_TRIP_3.pdf
| kontinuierlich | 12 | \ | TRIP_4 | 12 ZTU | \ | 0.256 | 1.07 | 1.46 | 0.011 | 0.0154 | 0.99 | 0.091 | 0.98 |  | 0.0119 | 0.213 | 0.0267 |  | 0.0066 | 0.0031 |  |  |  | 285 | 950 | 300 | 715 | 830 | \ | \ | \ |  | \\juno\Messdaten\Anlagen-R301\Dilatometer805Baehr\_ZTU_AUSWERTUNG\ZTU Datensicherung\ZTU_Sicher_2014\ZTU\fuer_VERA\kont_ZTU_TRIP_4.pdf
| kontinuierlich | 13 | \ | TRIP_5 | 13 ZTU | \ | 0.25 | 0.98 | 1.52 | 0.011 | 0.012 | 1.05 | 0.05 | 0.23 |  | 0.011 | 0.21 |  |  | 0.008 |  |  | 0.012 |  | 285 | 950 | 300 | 750 | 850 | 360 | \ | \ |  | \\juno\Messdaten\Anlagen-R301\Dilatometer805Baehr\_ZTU_AUSWERTUNG\ZTU Datensicherung\ZTU_Sicher_2014\ZTU\fuer_VERA\kont_ZTU_TRIP_5.pdf
| kontinuierlich | 14 | \ | TRIP_6 | 14 ZTU | \ | 0.23 | 1 | 1.45 | 0.013 | 0.015 | 0.97 | 0.04 | 0.2 | 0.21 | 0.006 | 0.2 | 0.003 |  | 0.022 | 0.005 |  |  |  | 285 | 950 | 300 | 745 | 860 | 370 | \ | \ |  | \\juno\Messdaten\Anlagen-R301\Dilatometer805Baehr\_ZTU_AUSWERTUNG\ZTU Datensicherung\ZTU_Sicher_2014\ZTU\fuer_VERA\kont_ZTU_TRIP_6.pdf
isoZTU_CBMM2 | isotherm | 15 | \ | isoZTU_CBMM2 | 15 ZTU | \ | 0.3 | 0.5 | 1.41 | 0.019 | 0.058 | 1.25 | 0.05 | 0.2 | 0.009 | 0.013 | 0.15 |  | 0.03 | 0.0112 |  |  |  |  | 285 | 950 | 300 | 745 | 810 | 346 | \ | \ |  | M:\Anlagen-R301\Dilatometer805Baehr\_ZTU_AUSWERTUNG\ZTU Datensicherung\ZTU_Sicher_2014\ZTU\isoZTU_CBMM2\isoZTU_CBMM2.pdf
isoZTU_Mat_A | isotherm | 16 | 18CrNiMo7-6 ohneNb | Mat_A_ohne_Nb | 16 ZTU | \ | 0.16 | 0.22 | 0.56 | 0.01 | 0.007 | 1.64 | 0.31 | 1.54 | 0.009 | 0.03 |  | 0.0024 | 0.005 | 0.012 | 0.0002 |  | 0.008 |  | 264 | 880 | 600 | 735 | 825 | 405 | \ | \ |  | M:\Anlagen-R301\Dilatometer805Baehr\_ZTU_AUSWERTUNG\ZTU Datensicherung\ZTU_Sicher_2014\ZTU\isoZTU_Mat_A\Mat_A_ohne_Nb.pdf
| isotherm | 17 | 18CrNiMo7-6 ohneNb | Mat_A_ohneNb | 17 ZTU | \ | [26 empty] | Nur Graph | M:\Anlagen-R301\Dilatometer805Baehr\_ZTU_AUSWERTUNG\ZTU Datensicherung\ZTU_Sicher_2014\ZTU\isoZTU_Mat_A\Mat_A_ohneNb.pdf
isoZTU_Mat_B | isotherm | 18 | 18CrNiMo7-6 mit Nb | Mat_B_mit_Nb | 18 ZTU | \ | 0.17 | 0.2 | 0.54 | 0.009 | 0.005 | 1.64 | 0.32 | 1.56 | 0.01 | 0.029 |  | 0.0025 | 0.031 | 0.072 | 0.002 |  |  |  | 264 | 880 | 600 | 725 | 820 | 410 | \ | \ |  | M:\Anlagen-R301\Dilatometer805Baehr\_ZTU_AUSWERTUNG\ZTU Datensicherung\ZTU_Sicher_2014\ZTU\isoZTU_Mat_B\Mat_B_mit_Nb.pdf
| isotherm | 19 | 18CrNiMo7-6 mit Nb | Mat_B_mitNb | 19 ZTU | \ | [26 empty] | Nur Graph | M:\Anlagen-R301\Dilatometer805Baehr\_ZTU_AUSWERTUNG\ZTU Datensicherung\ZTU_Sicher_2014\ZTU\isoZTU_Mat_B\Mat_B_mitNb.pdf
isoZTU_Mat_CA | isotherm | 20 | DIL !! | Mat_CA | 20 ZTU |  | 0.097 | 0.09 | 2.13 | 0.008 | 0.001 | 0.18 |  |  |  | 0.05 | 0.02 | 0.03 |  | 0.004 | 0.0022
isoZTU_Mat_H2 | isotherm | 21 | DIL !! |  | 21 ZTU
kiki | isotherm | 22 | DIL !! | isoZTU_Mat_1B_Ta959 | 22 ZTU | [28 empty] | M:\Anlagen-R301\Dilatometer805Baehr\_ZTU_AUSWERTUNG\ZTU Datensicherung\ZTU_Sicher_2014\ZTU\kiki\isoZTU_Mat_1B_Ta960.pdf
| kontinuierlich | 23 | DIL !! | kontZTU_Mat_1B_Ta959 | 23 ZTU | [28 empty] | M:\Anlagen-R301\Dilatometer805Baehr\_ZTU_AUSWERTUNG\ZTU Datensicherung\ZTU_Sicher_2014\ZTU\kiki\kontZTU_Mat_1B_Ta960.pdf
kont_teil_ZTU_Mat_A2 | kontinuierlich | 24 |  | Mat_A2 | 24 ZTU |  | 0.31 | 0.4 | 0.2 | 0.005 | 0.005 | 0.101 | 1.82 | 3.61 | 0.49 | 1.79 |  |  |  | 0.0039 |  |  |  |  | 306 | 1020 | 1800 | 774 | 975 | 341 | \ | \24 ZTU |  | M:\Anlagen-R301\Dilatometer805Baehr\_ZTU_AUSWERTUNG\ZTU Datensicherung\ZTU_Sicher_2014\ZTU\kont_teil_ZTU_Mat_A2\ZTU
kont_teil_ZTU_Mat_C2 | kontinuierlich | 25 |  | Mat_C2 | 25 ZTU |  | 0.27 | 0.41 | 0.2 | 0.003 | 0.006 | 1.04 | 1.21 | 3.61 | 0.5 | 1.76 |  |  |  | 0.0028 | [13 empty] | M:\Anlagen-R301\Dilatometer805Baehr\_ZTU_AUSWERTUNG\ZTU Datensicherung\ZTU_Sicher_2014\ZTU\kont_teil_ZTU_Mat_C2\ZTU
kont_teil_ZTU_Mat_R1 | kontinuierlich | 29 |  | Mat_R1_oUPf | 26 ZTU |  | 0.31 | 0.39 | 0.2 | 0.003 | 0.001 | 1.01 | 1.76 | 0.01 | 0.5 | 0.005 |  |  |  | 0.0032
kontiZTU_Mat_C80 | kontinuierlich | 30 |  |  | 27 ZTU | [28 empty] | M:\Anlagen-R301\Dilatometer805Baehr\_ZTU_AUSWERTUNG\ZTU Datensicherung\ZTU_Sicher_2014\ZTU\kontiZTU_Mat_C80\ZTU
kontiZTU_Mat_C80_Vakuum | kontinuierlich | 31 |  |  | 28 ZTU | [28 empty] | M:\Anlagen-R301\Dilatometer805Baehr\_ZTU_AUSWERTUNG\ZTU Datensicherung\ZTU_Sicher_2014\ZTU\kontiZTU_MatC80_Vakuum\ZTU
kontiZTU_Mat_C45 | kontinuierlich | 32 |  |  | 29 ZTU | [28 empty] | M:\Anlagen-R301\Dilatometer805Baehr\_ZTU_AUSWERTUNG\ZTU Datensicherung\ZTU_Sicher_2014\ZTU\kontiZTUMat_C45\ZTU
kontiZTU_Mat_C60 | kontinuierlich | 33 |  |  | 30 ZTU | [28 empty] | M:\Anlagen-R301\Dilatometer805Baehr\_ZTU_AUSWERTUNG\ZTU Datensicherung\ZTU_Sicher_2014\ZTU\kontiZTUMat_C60\ZTU
kontZTU_CBMM2 | kontinuierlich | 34 |  | CBMM2 | 31 ZTU |  | 0.3 | 0.5 | 1.41 | 0.019 | 0.058 | 1.25 | 0.08 | 0.2 | 0.009 | 0.013 | 0.15 |  | 0.03 | 0.0112 | [13 empty] | M:\Anlagen-R301\Dilatometer805Baehr\_ZTU_AUSWERTUNG\ZTU Datensicherung\ZTU_Sicher_2014\ZTU\kontZTU_CBMM2\kontZTU_CBMM2.pdf
kontZTU_Mat LHDp1 | kontinuierlich | 38 |  | kontZTU_FORMBLmUP | 32 ZTU |  | 0.18 | 0.49 | 3.86 | 0.008 | 0.011 | 0.1 | 0.01 | 0.1 | 0.005 | 0.029 | 0.1 | 0.047 | 0.005 |  | 0.0038 | [12 empty] | M:\Anlagen-R301\Dilatometer805Baehr\_ZTU_AUSWERTUNG\ZTU Datensicherung\ZTU_Sicher_2014\ZTU\kontZTU_Mat LHDp1\LHDp1_kontZTU_FORMBLmUP.pdf
| kontinuierlich | 39 |  | kontZTU_FORMBLoUP | 33 ZTU |  | 0.18 | 0.49 | 3.86 | 0.008 | 0.011 | 0.1 | 0.01 | 0.1 | 0.005 | 0.029 | 0.1 | 0.047 | 0.005 |  | 0.0038 | [12 empty] | M:\Anlagen-R301\Dilatometer805Baehr\_ZTU_AUSWERTUNG\ZTU Datensicherung\ZTU_Sicher_2014\ZTU\kontZTU_Mat LHDp1\LHDp1_kontZTU_FORMBLoUP.pdf
KontZTU_Mat_A_18CrNiMo76_ohneNb | kontinuierlich | 42 |  | 18CrNiMo7-6 ohneNb | 34 ZTU |  | 0.16 | 0.22 | 0.56 | 0.01 | 0.007 | 1.64 | 0.31 | 1.54 | 0.009 | 0.03 |  | 0.0024 | 0.005 | 0.012 | 0.0002 |  | 0.008 | [10 empty] | M:\Anlagen-R301\Dilatometer805Baehr\_ZTU_AUSWERTUNG\ZTU Datensicherung\ZTU_Sicher_2014\ZTU\KontZTU_Mat_A_18CrNiMo76_ohneNb\kontZTU_Mat_A.pdf
KontZTU_Mat_A_18CrNiMo76_mitNb | kontinuierlich | 43 |  | 18CrNiMo76 mitNb | 35 ZTU |  | 0.17 | 0.2 | 0.54 | 0.009 | 0.005 | 1.64 | 0.32 | 1.56 | 0.01 | 0.029 |  | 0.0025 | 0.031 | 0.072 | 0.002 | [12 empty] | M:\Anlagen-R301\Dilatometer805Baehr\_ZTU_AUSWERTUNG\ZTU Datensicherung\ZTU_Sicher_2014\ZTU\KontZTU_Mat_B_18CrNiMo76_mitNb\kontZTU_Mat_B.pdf
kontZTU_Mat_CA | kontinuierlich | 44 |  |  | 36 ZTU |  | 0.097 | 0.09 | 2.13 | 0.008 | 0.001 | 0.18 |  |  |  | 0.05 | 0.02 | 0.03 |  | 0.004 | 0.0022 | [12 empty] | M:\Anlagen-R301\Dilatometer805Baehr\_ZTU_AUSWERTUNG\ZTU Datensicherung\ZTU_Sicher_2014\ZTU\kontZTU_Mat_CA\ZTU
kontZTU_Mat_DP980wei | kontinuierlich | 45 |  |  | 37 ZTU | [28 empty] | M:\Anlagen-R301\Dilatometer805Baehr\_ZTU_AUSWERTUNG\ZTU Datensicherung\ZTU_Sicher_2014\ZTU\kontZTU_Mat_DP980wei\ZTU
kontZTU_Mat_DP980xa | kontinuierlich | 46 |  | DP980xa | 38 ZTU |  | 0.164 | 0.19 | 2.22 | 0.014 | 0.001 | 0.48 |  |  |  | 0.06 | 0.02 |  | 0.02 | 0.0043 | 0.0002 | [12 empty] | M:\Anlagen-R301\Dilatometer805Baehr\_ZTU_AUSWERTUNG\ZTU Datensicherung\ZTU_Sicher_2014\ZTU\kontZTU_Mat_DP980xa\kontZTU_DP980xa.pdf
kontZTU_Mat_LC6 | kontinuierlich | 47 |  | LC6 | 39 ZTU |  | 0.18 | 0.25 | 0.7 | 0.011 | 0.008 | 1.65 | 0.26 | 1.4 |  | 0.015 | 0.25 | 0.04 | 0.082 | 0.002 | 0.0005 |  | 0.007 | [10 empty] | M:\Anlagen-R301\Dilatometer805Baehr\_ZTU_AUSWERTUNG\ZTU Datensicherung\ZTU_Sicher_2014\ZTU\kontZTU_Mat_LC6\kontZTU_LC6.pdf
kontZTU_Mat_LC7 | kontinuierlich | 48 |  | LC7 | 40 ZTU |  | 0.91 | 0.25 | 0.71 | 0.01 | 0.008 | 1.66 | 0.26 | 1.41 |  | 0.018 | 0.26 | 0.039 | 0.082 | 0.002 | 0.003 | [12 empty] | M:\Anlagen-R301\Dilatometer805Baehr\_ZTU_AUSWERTUNG\ZTU Datensicherung\ZTU_Sicher_2014\ZTU\kontZTU_Mat_LC7\kontZTU_LC7.pdf
kontZTU_Mat_LC12 | kontinuierlich | 49 |  | LC12 | 41 ZTU |  | 0.19 | 0.26 | 0.69 | 0.009 | 0.005 | 1.73 | 0.27 | 1.41 | 0.01 | 0.015 | 0.25 | 0.041 | 0.09 | 0.002 | 0.0005 | [12 empty] | M:\Anlagen-R301\Dilatometer805Baehr\_ZTU_AUSWERTUNG\ZTU Datensicherung\ZTU_Sicher_2014\ZTU\kontZTU_Mat_LC12
kontZTU_Mat_STAND | kontinuierlich | 50 |  | STAND | 42 ZTU |  | 0.15 | 0.24 | 0.7 |  | 0.022 | 1.55 |  | 1.45 |  | 0.031 |  | 0.015 | 0.003 | 0.009 | [13 empty] | M:\Anlagen-R301\Dilatometer805Baehr\_ZTU_AUSWERTUNG\ZTU Datensicherung\ZTU_Sicher_2014\ZTU\kontZTU_Mat_STAND\ZTU
kontZTU_Mat_SUBST | kontinuierlich | 51 |  | SUBST | 43 ZTU |  | 0.21 | 0.26 | 1.5 |  | 0.01 | 1.3 |  | - |  | 0.04 |  | - | 0.04 | 0.018 | [13 empty] | M:\Anlagen-R301\Dilatometer805Baehr\_ZTU_AUSWERTUNG\ZTU Datensicherung\ZTU_Sicher_2014\ZTU\kontZTU_Mat_SUBST\ZTU
kontZTU_SUB1_DILneu | kontinuierlich | 52 |  | SUB1_DIL_neu | 44 ZTU |  | 0.19 | 0.25 | 0.99 | 0.005 | 0.009 | 1.64 | 0.3 | 0.6 | 0.01 | 0.04 | 0.03 | 0.003 | 0.005 | 0.014 | 0.0005 | [12 empty] | M:\Anlagen-R301\Dilatometer805Baehr\_ZTU_AUSWERTUNG\ZTU Datensicherung\ZTU_Sicher_2014\ZTU\kontZTU_SUB1_DILneu\ZTU
Mat_1B_kontZTU | kontinuierlich | 53 |  |  | 45 ZTU | [28 empty] | M:\Anlagen-R301\Dilatometer805Baehr\_ZTU_AUSWERTUNG\ZTU Datensicherung\ZTU_Sicher_2014\ZTU\Mat_1B_kontZTU
DPw2_Vergleich |  | 54 |  |  | 46 ZTU | [28 empty] | M:\Anlagen-R301\Dilatometer805Baehr\_ZTU_AUSWERTUNG\ZTU Datensicherung\ZTU_Sicher_2015\ZTU\DPw2_Vergleich\ZTU
GMH_kontZTU_Ta850_Mat_H_38Mn6 | kontinuierlich | 55 |  | 38Mn5 | 47 ZTU |  | 0.38 | 0.49 | 1.45 | 0.014 | 0.055 | 0.14 |  | 0.19 | - | 0.025 | 0.17 | 0.002 | 0.003 | 0.012 | [13 empty] | M:\Anlagen-R301\Dilatometer805Baehr\_ZTU_AUSWERTUNG\ZTU Datensicherung\ZTU_Sicher_2015\ZTU\GMH_kontZTU_Ta850_Mat_H_38Mn6\GMH_kontZTU_Ta850_Mat_H_38Mn6.pdf
GMH_kontZTU_Ta900_Mat_G_21Mn5 | kontinuierlich | 56 |  | 21Mn5 | 48 ZTU |  | 0.214 | 0.18 | 1.187 | 0.01 | 0.0159 | 0.22 |  | 0.094 | 0.0001 | 0.0304 | 0.187 | 0.0016 | 0.0012 | 0.0098 | [13 empty] | M:\Anlagen-R301\Dilatometer805Baehr\_ZTU_AUSWERTUNG\ZTU Datensicherung\ZTU_Sicher_2015\ZTU\GMH_kontZTU_Ta900_Mat_G_21Mn5\GMH_kontZTU_Ta900_Mat_G_21Mn5.pdf
GMH_kontZTU_Ta1100_Mat_G_21Mn5 | kontinuierlich | 57 |  | 21Mn5 | 49 ZTU |  | 0.214 | 0.18 | 1.187 | 0.01 | 0.0159 | 0.22 |  | 0.094 | 0.0001 | 0.0304 | 0.187 | 0.0016 | 0.0012 | 0.0098 | [13 empty] | M:\Anlagen-R301\Dilatometer805Baehr\_ZTU_AUSWERTUNG\ZTU Datensicherung\ZTU_Sicher_2015\ZTU\GMH_kontZTU_Ta1100_Mat_G_21Mn5\GMH_kontZTU_Ta1100_Mat_G_21Mn5.pdf
GMH_kontZTU_Ta1100_Mat_H_38Mn6 | kontinuierlich | 58 |  | 38Mn5 | 50 ZTU |  | 0.38 | 0.49 | 1.45 | 0.014 | 0.055 | 0.14 |  | 0.19 | - | 0.025 | 0.17 | 0.002 | 0.003 | 0.012 | [13 empty] | M:\Anlagen-R301\Dilatometer805Baehr\_ZTU_AUSWERTUNG\ZTU Datensicherung\ZTU_Sicher_2015\ZTU\GMH_kontZTU_Ta1100_Mat_H_38Mn6\GMH_kontZTU_Ta1100_Mat_H_38Mn6.pdf
isoZTU_C80S_7777420632 | isotherm | 59 |  | C80S | 51 ZTU |  | 0.801 | 0.196 | 0.45 | 0.011 | 0.0009 | 0.093 | 0.013 | 0.058 | 0.001 |  | 0.037 | 0.004 | 0.001 | 0.0052 | 0.0001 | [12 empty] | M:\Anlagen-R301\Dilatometer805Baehr\_ZTU_AUSWERTUNG\ZTU Datensicherung\ZTU_Sicher_2015\ZTU\isoZTU_C80S_7777420632\ZTU
isoZTU_C80S_7777434140 | isotherm | 60 |  | C80S | 52 ZTU |  | 0.81 | 0.203 | 0.46 | 0.02 | 0.001 | 0.142 | 0.025 | 0.052 | 0.103 | 0.03 | 0.032 | 0.005 | 0.052 | 0.0057 | 0.0001 | [12 empty] | M:\Anlagen-R301\Dilatometer805Baehr\_ZTU_AUSWERTUNG\ZTU Datensicherung\ZTU_Sicher_2015\ZTU\isoZTU_C80S_7777434140\ZTU
isoZTU_Mat_20MoCr4 | isotherm | 61 |  |  | 53 ZTU | [28 empty] | M:\Anlagen-R301\Dilatometer805Baehr\_ZTU_AUSWERTUNG\ZTU Datensicherung\ZTU_Sicher_2015\ZTU\isoZTU_Mat_20MoCr4\ZTU
isoZTU_Mat_20MoCr4_S2 | isotherm | 62 |  | 20MoCr4 (s2) | 54 ZTU |  | 0.18 | 0.4 | 0.75 | 0.01 | 0.022 | 0.35 | 0.5 | 0.1 |  | 0.033 |  |  |  | 0.007 | [13 empty] | M:\Anlagen-R301\Dilatometer805Baehr\_ZTU_AUSWERTUNG\ZTU Datensicherung\ZTU_Sicher_2015\ZTU\isoZTU_Mat_20MoCr4_S2\ZTU
isoZTU_Mat_A | isotherm | 63 |  | 18CrNiMo7-6 ohne Nb | 55 ZTU |  | 0.16 | 0.22 | 0.56 | 0.01 | 0.007 | 1.64 | 0.31 | 1.54 | 0.009 | 0.03 |  | 0.0024 | 0.005 | 0.012 | 0.0002 |  | 0.008 | [10 empty] | M:\Anlagen-R301\Dilatometer805Baehr\_ZTU_AUSWERTUNG\ZTU Datensicherung\ZTU_Sicher_2015\ZTU\isoZTU_Mat_A\ZTU
isoZTU_Mat_B | isotherm | 64 |  | 18CrNiMo7-6 mit Nb | 56 ZTU |  | 0.17 | 0.2 | 0.54 | 0.009 | 0.005 | 1.64 | 0.32 | 1.56 | 0.01 | 0.029 |  | 0.0025 | 0.031 | 0.072 | 0.002 | [12 empty] | M:\Anlagen-R301\Dilatometer805Baehr\_ZTU_AUSWERTUNG\ZTU Datensicherung\ZTU_Sicher_2015\ZTU\isoZTU_Mat_B\ZTU
isoZTU_Mat_DP1.5Si | isotherm | 65 |  | DP 1.5 Si | 57 ZTU |  | 0.184 | 1.52 | 0.75 |  |  | 0.35 | 0.5 | 0.108 |  | 0.0335 |  |  |  | 0.0085 | [13 empty] | M:\Anlagen-R301\Dilatometer805Baehr\_ZTU_AUSWERTUNG\ZTU Datensicherung\ZTU_Sicher_2015\ZTU\isoZTU_Mat_DP1.5Si\ZTU
isoZTU_TRIP_1_Ind_Konz | isotherm | 66 |  | TRIP0 | 58 ZTU |  | 0.183 | 0.97 | 2.392 | 0.012 | 0.018 | 0.249 | 0.09 | 0.19 |  | 0.02 | 0.211 | 0.033 |  | 0.0084 | 0.0018 | [12 empty] | M:\Anlagen-R301\Dilatometer805Baehr\_ZTU_AUSWERTUNG\ZTU Datensicherung\ZTU_Sicher_2015\ZTU\isoZTU_TRIP_1_Ind_Konz\ZTU
kont. Teil-ZTU - BGH - 40CrMnNiMo8-6-4 - 1.2738 | kontinuierlich | 67 |  | 40CrMnNiMo8-6-3 | 59 ZTU |  | 0.32 | 0.15 | 1.57 | 0.004 | 0.001 | 1.69 | 0.35 | 1.05 | 0.101 | 0.01 | 0.106 | 0.001 | 0.02 | 0.0069 |  |  | 0.001 | [10 empty] | M:\Anlagen-R301\Dilatometer805Baehr\_ZTU_AUSWERTUNG\ZTU Datensicherung\ZTU_Sicher_2015\ZTU\kont. Teil-ZTU - BGH - 40CrMnNiMo8-6-4 - 1.2738\ZTU
kont. Teil-ZTU - Farivar- 20MoCr4 - DIL805-a | kontinuierlich | 68 |  |  | 60 ZTU | [28 empty] | M:\Anlagen-R301\Dilatometer805Baehr\_ZTU_AUSWERTUNG\ZTU Datensicherung\ZTU_Sicher_2015\ZTU\kont. Teil-ZTU - Farivar- 20MoCr4 - DIL805-a\ZTU
kont. Teil-ZTU - J.Roik - DP1200A | kontinuierlich | 69 |  | DP1200A | 61 ZTU |  | 0.14 | 0.21 | 1.92 | 0.003 | 0.02 | 0.64 | 0.29 | 0.01 |  | 0.5 | 0.01 | 0.019 | 0.03 | 0.005 | [13 empty] | M:\Anlagen-R301\Dilatometer805Baehr\_ZTU_AUSWERTUNG\ZTU Datensicherung\ZTU_Sicher_2015\ZTU\kont. Teil-ZTU - J.Roik - DP1200A\ZTU\kont. Teil-ZTU - DP1200A Formblatt.pdf
kont. Teil-ZTU - Mubea - 51CrV4 | kontinuierlich | 70 |  | 51CrV3 | 62 ZTU |  | 0.514 | 0.224 | 0.954 | 0.018 | 0.005 | 1.032 | 0.022 | 0.064 | 0.142 | 0.021 | 0.005 | 0.001 |  |  |  |  | 0.016 | 0.007 | [9 empty] | M:\Anlagen-R301\Dilatometer805Baehr\_ZTU_AUSWERTUNG\ZTU Datensicherung\ZTU_Sicher_2015\ZTU\kont. Teil-ZTU - Mubea - 51CrV4\ZTU\Mubea 51CrV4 kont. Teil-ZTU Formblatt.pdf
kont. Teil-ZTU - Mubea - 54SiCrV6 | kontinuierlich | 71 |  | 54SiCrV5 | 63 ZTU |  | 0.574 | 1.371 | 0.64 | 0.018 | 0.004 | 0.523 | 0.038 | 0.069 | 0.119 | 0.007 | 0.075 | 0.006 |  |  |  |  | 0.018 | 0.007 | [9 empty] | M:\Anlagen-R301\Dilatometer805Baehr\_ZTU_AUSWERTUNG\ZTU Datensicherung\ZTU_Sicher_2015\ZTU\kont. Teil-ZTU - Mubea - 54SiCrV6\ZTU\Mubea_54SiCrV6_kont. Teil-ZTU + Formblatt.pdf
kont. Teil-ZTU - P. Witteler - DP980 | kontinuierlich | 72 |  | DP979 | 64 ZTU |  | 0.139 | 0.247 | 1.859 |  |  | 0.195 | 0.003 |  |  |  | 0.033 | 0.0243 | 0.005 |  | 0.0001 | [12 empty] | ..\_ZTU_AUSWERTUNG\ZTU Datensicherung\ZTU_Sicher_2015\ZTU\kont. Teil-ZTU - P. Witteler - DP980\ZTU\kont. Teil-ZTU - P. Witteler - DP980 + FB.pdf
kont. Teil-ZTU - P. Witteler - HCT980CA | kontinuierlich | 73 |  | HCT980CA | 65 ZTU |  | 0.097 | 0.094 | 2.13 |  |  | 0.176 | 0.004 |  |  |  | 0.024 | 0.027 | 0.002 |  | 0.0022 | [12 empty] | ..\_ZTU_AUSWERTUNG\ZTU Datensicherung\ZTU_Sicher_2015\ZTU\kont. Teil-ZTU - P. Witteler - HCT980CA\ZTU\kont. Teil-ZTU - P. Witteler - HCT980CA + FB.pdf
kont. Teil-ZTU - P. Witteler - HCT980XA | kontinuierlich | 74 |  | HCT980XA | 66 ZTU |  | 0.164 | 0.188 | 2.22 |  |  | 0.48 | 0.004 |  |  |  | 0.02 | 0.001 | 0.021 |  | 0.0002 | [12 empty] | ..\_ZTU_AUSWERTUNG\ZTU Datensicherung\ZTU_Sicher_2015\ZTU\kont. Teil-ZTU - P. Witteler - HCT980XA\ZTU\kont. Teil-ZTU - P. Witteler - HCT980XA + FB.pdf
kont. ZTU - L&T - 30CrMoNiV5-11 - 1.6946 | kontinuierlich | 75 |  | 30CrMoNiV5-10 | 67 ZTU |  | 0.293 | 0.074 | 0.679 | 0.006 | 0.004 | 1.345 | 1.159 | 0.65 | 0.273 | 0.007 | 0.076 | [16 empty] | ..\_ZTU_AUSWERTUNG\ZTU Datensicherung\ZTU_Sicher_2015\ZTU\kont. ZTU - L&T - 30CrMoNiV5-11 - 1.6946\ZTU\kont. ZTU - L&T - 30CrMoNiV5-11 - 1.6946 - alle.pdf
kont. ZTU - P. Fayek - 20MnCrNiMo6-5-2-2 (LC15) | kontinuierlich | 76 |  | 20MnCrNiMo6-5-2-1 | 68 ZTU |  | 0.2 | 0.26 | 1.5 | 0.011 | 0.014 | 1.2 | 0.16 | 0.38 |  | 0.039 | 0.25 | 0.001 | 0.066 | 0.013 | 0.0005 |  | 0.006 | [10 empty] | ..\_ZTU_AUSWERTUNG\ZTU Datensicherung\ZTU_Sicher_2015\ZTU\kont. ZTU - P. Fayek - 20MnCrNiMo6-5-2-2 (LC15)\kontZTU_20MnCrNiMo6-5-2-2__LC15.pdf
kont. ZTU - P. Fayek - 20MnCrNiMo7-3-2-2 (Sub4) | kontinuierlich | 77 |  | 20MnCrNiMo7-3-2-1 | 69 ZTU |  | 0.2 | 0.55 | 1.86 | 0.003 | 0.023 | 0.77 | 0.24 | 0.39 | 0.0016 | 0.039 | 0.26 | 0.0011 | 0.005 | 0.0121 | [13 empty] | ..\_ZTU_AUSWERTUNG\ZTU Datensicherung\ZTU_Sicher_2015\ZTU\kont. ZTU - P. Fayek - 20MnCrNiMo7-3-2-2 (Sub4)\kontZTU__20MnCrNiMo7-3-2-2_SUB4.pdf
kont. ZTU - P. Fayek - 21CrMnMoNi5-5-3 (SDT3) | kontinuierlich | 78 |  | 21CrMnMoNi5-5-2 | 70 ZTU |  | 0.21 | 0.282 | 1.291 | 0.008 | 0.001 | 1.265 | 0.238 | 0.246 | 0.006 | 0.039 | 0.157 | 0.002 | 0.002 | [14 empty] | ..\_ZTU_AUSWERTUNG\ZTU Datensicherung\ZTU_Sicher_2015\ZTU\kont. ZTU - P. Fayek - 21CrMnMoNi5-5-3 (SDT3)\ZTU\kont. ZTU - P. Fayek - 21CrMnMoNi5-5-3 (SDT3) + FB.pdf
kont_teil_ZTU_Mat_A2 | kontinuierlich | 79 |  |  | 71 ZTU |  | 0.31 | 0.4 | 0.2 | 0.005 | 0.005 | 0.101 | 1.82 | 3.61 | 0.49 | 1.79 |  |  |  | 0.0039 | [13 empty] | ..\_ZTU_AUSWERTUNG\ZTU Datensicherung\ZTU_Sicher_2015\ZTU\kont_teil_ZTU_Mat_A2\kontZTU__Mat_A2.pdf
KONT_teil_ZTU_Mat_B2 | kontinuierlich | 80 |  | Mat_B1 | 72 ZTU |  | 0.31 | 0.4 | 0.2 | 0.005 | 0.005 | 0.101 | 1.82 | 3.61 | 0.49 | 1.79 |  |  |  | 0.0039
kont_teil_ZTU_Mat_C2 | kontinuierlich | 81 |  |  | 73 ZTU |  | 0.27 | 0.41 | 0.2 | 0.003 | 0.006 | 1.04 | 1.21 | 3.61 | 0.5 | 1.76 |  |  |  | 0.0028 | [13 empty] | ..\_ZTU_AUSWERTUNG\ZTU Datensicherung\ZTU_Sicher_2015\ZTU\kont_teil_ZTU_Mat_C2\kontZTU__Mat_C2.pdf
kont_Teil_ZTU_Mat_D1 | kontinuierlich | 82 |  |  | 74 ZTU |  | 0.29 | 0.4 | 0.6 | 0.005 | 0.005 | 1.02 | 1.18 | 3.6 | 0.5 | 1.82 | 0.01 |  |  | 0.0051 | [13 empty] | ..\_ZTU_AUSWERTUNG\ZTU Datensicherung\ZTU_Sicher_2015\ZTU\kont_Teil_ZTU_Mat_D1\kont_Teil_ZTU_Mat_D2.pdf
kont_teil_ZTU_Mat_R1 | kontinuierlich | 83 |  |  | 75 ZTU |  | 0.31 | 0.39 | 0.2 | 0.003 | 0.001 | 1.01 | 1.76 | 0.01 | 0.5 | 0.005 |  |  |  | 0.0032 | [13 empty] | ..\_ZTU_AUSWERTUNG\ZTU Datensicherung\ZTU_Sicher_2015\ZTU\kont_teil_ZTU_Mat_R1\kontZTU__Mat_R1.pdf
kontTeil_ZTU_Mat_18MnB16 | kontinuierlich | 84 |  | 18MnB15 | 76 ZTU |  | 0.18 | 0.5 | 3.85 | 0.01 | 0.01 | 0.09 | 0.01 | 0.11 | 0.003 | 0.027 | 0.11 | 0.046 |  | 0.0078 | 0.0058 | [12 empty] | ..\_ZTU_AUSWERTUNG\ZTU Datensicherung\ZTU_Sicher_2015\ZTU\kontTeil_ZTU_Mat_18MnB16\KONTteilZTU_18MnB5_LHDp2_.pdf
kontZTU_Mat_20MoCr4 | kontinuierlich | 85 |  | 20MoCr3 | 77 ZTU |  | 0.18 | 0.4 | 0.75 | 0.01 | 0.022 | 0.35 | 0.5 | 0.1 |  | 0.033 |  |  |  | 0.007 | [13 empty] | ..\_ZTU_AUSWERTUNG\ZTU Datensicherung\ZTU_Sicher_2015\ZTU\kontZTU_Mat_20MoCr4\kontZTU_Mat_20MoCr4_mF.pdf
kontZTU_Mat_CBMM | kontinuierlich | 86 |  |  | 78 ZTU |  | 0.0685 | 0.316 | 1.53 | 0.0169 | 0.001 | 0.0193 | 0.005 | 0.153 | 0.0048 | 0.0224 | 0.147 | 0.0136 | 0.0226 |  | 0.0006 | [12 empty] | ..\_ZTU_AUSWERTUNG\ZTU Datensicherung\ZTU_Sicher_2015\ZTU\kontZTU_Mat_CBMM\KONTschweissZTU_Mat_CBMM.pdf
kontZTU_Mat_DP1.5Si | kontinuierlich | 87 |  | DP 1.5 Si | 79 ZTU |  | 0.184 | 1.52 | 0.75 |  |  | 0.35 | 0.5 | 0.108 |  | 0.0335 |  |  |  | 0.0085 | [13 empty] | ..\_ZTU_AUSWERTUNG\ZTU Datensicherung\ZTU_Sicher_2015\ZTU\kontZTU_Mat_DP1.5Si\kontZTU_DP1.5Si.pdf
kontZTU_Mat_DP980 | kontinuierlich | 88 |  |  | 80 ZTU
kontZTU_Mat_DP980wei | kontinuierlich | 89 |  |  | 81 ZTU |  | 0.123 | 0.255 | 1.9319 | 0.0132 | 0.0023 | 0.197 | 0.004 | 0.021 | 0.0037 | 0.033 | 0.031 | 0.0242 | 0.005 | 0.007 | [13 empty] | ..\_ZTU_AUSWERTUNG\ZTU Datensicherung\ZTU_Sicher_2015\ZTU\kontZTU_Mat_DP980wei\kontZTU_Mat_DP980wei.pdf
kontZTU_Mat_DPw | kontinuierlich | 90 |  |  | 82 ZTU
kontZTU_Mat_LC13 | kontinuierlich | 91 |  |  | 83 ZTU |  | 0.19 | 0.26 | 0.7 | 0.01 | 0.006 | 1.65 | 0.26 | 1.41 |  | 0.02 | 0.25 | 0.04 | 0.087 | 0.002 | 0.0005 | [12 empty] | ..\_ZTU_AUSWERTUNG\ZTU Datensicherung\ZTU_Sicher_2015\ZTU\kontZTU_Mat_LC13\ZTU\kont. ZTU - LC13 - mit Protokoll.pdf
kontZTU_Mat_SUB2 | kontinuierlich | 92 |  |  | 84 ZTU |  | 0.19 | 0.25 | 1.3 | 0.005 | 0.009 | 1.22 | 0.31 | 0.6 | 0.01 | 0.041 | 0.03 | 0.003 | 0.005 | 0.013 | 0.0005 | [12 empty] | ..\_ZTU_AUSWERTUNG\ZTU Datensicherung\ZTU_Sicher_2015\ZTU\kontZTU_Mat_SUB2\kontinZTU_SUB2.pdf
mehrkurven_R1_A2_C2 | kontinuierlich | 93 |  |  | 85 ZTU |  | 0.31 | 0.4 | 0.2 | 0.005 | 0.005 | 0.101 | 1.82 | 3.61 | 0.49 | 1.79 |  |  |  | 0.0039
PDF_Mat_LHD | kontinuierlich | 94 |  |  | 86 ZTU
A_Zimmermann | kontinuierlich | 95 |  | Mat_A1 | 87 ZTU |  | 0.31 | 0.4 | 0.2 | 0.005 | 0.005 | 0.101 | 1.82 | 3.61 | 0.49 | 1.79 |  |  |  | 0.0039
| kontinuierlich | 96 |  | Mat_B1 | 88 ZTU |  | 0.32 | 0.41 | 1.49 | 0.003 | 0.005 | 1.02 | 1.81 | 2.3 | 0.49 | 1.74 |  |  |  | 0.0042
| kontinuierlich | 97 |  | Mat_C1 | 89 ZTU |  | 0.27 | 0.41 | 0.2 | 0.003 | 0.006 | 1.04 | 1.21 | 3.61 | 0.5 | 1.76 |  |  |  | 0.0028
| kontinuierlich | 98 |  | Mat_R0 | 90 ZTU |  | 0.31 | 0.39 | 0.2 | 0.003 | 0.001 | 1.01 | 1.76 | 0.01 | 0.5 | 0.005 |  |  |  | 0.0032
iso. ZTU - 42SiCrNbB8-4 - M. Sharma | isotherm | 99 |  |  | 91 ZTU |  | 0.396 | 1.91 | 0.578 |  | 0.0057 | 1.34 | 0.016 | 0.075 | 0.0049 | 0.026 | 0.065 | 0.0039 | 0.035 |  | 0.0022 | [12 empty] | ..\_ZTU_AUSWERTUNG\ZTU Datensicherung\ZTU_Sicher_2016\ZTU\iso. ZTU - 42SiCrNbB8-4 - M. Sharma\ZTU\iso. ZTU - 42SiCrNbB8-4 + FB - ohne Kurven.pdf
isoZTU_54SiCrV6_MUBEA | isotherm | 100 |  | 54SiCrV5 | 92 ZTU |  | 0.565 | 1.48 | 0.713 | 0.007 | 0.004 | 0.662 |  |  | 0.143 | 0.001 | 0.022 | [16 empty] | ..\_ZTU_AUSWERTUNG\ZTU Datensicherung\ZTU_Sicher_2016\ZTU\isoZTU_54SiCrV6_MUBEA\isoZTU_54SiCrV6_Formblatt.pdf
isoZTU_57SiCrV6 | isotherm | 101 |  | 57SiCrV5 | 93 ZTU |  | 0.443 | 1.525 | 0.6442 | 0.0075 | 0.0026 | 1.354 | 0.046 | 0.125 | 0.066 | 0.022 | 0.077 | 0.0037 |  | 0.005 | 0.0002 | [12 empty] | ..\_ZTU_AUSWERTUNG\ZTU Datensicherung\ZTU_Sicher_2016\ZTU\isoZTU_57SiCrV6\isoZTU_57SiCrV6.pdf
isoZTU_Mat_A | isotherm | 102 |  | 18CrNiMo7-6 ohneNb | 94 ZTU |  | 0.16 | 0.22 | 0.56 | 0.01 | 0.007 | 1.64 | 0.31 | 1.54 | 0.009 | 0.03 |  | 0.0024 | 0.005 | 0.012 | 0.0002 |  | 0.008 | [10 empty] | ..\_ZTU_AUSWERTUNG\ZTU Datensicherung\ZTU_Sicher_2016\ZTU\isoZTU_Mat_A\Mat__A_und_B.pdf
kiki |  | 103 |  |  | 95 ZTU
kont. Teil-ZTU - 22MnB5 - V. Kripak | kontinuierlich | 104 |  | 22MnB4 | 96 ZTU |  | 0.18 | 0.4 | 1.2 |  |  | 0.29 | [8 empty] | 0.002 | [12 empty] | ..\_ZTU_AUSWERTUNG\ZTU Datensicherung\ZTU_Sicher_2016\ZTU\kont. Teil-ZTU - 22MnB5 - V. Kripak\ZTU\kont. Teil-ZTU - 22MnB5 + FB.pdf
kont. Teil-ZTU - A. Tenie - DP-1 (2016-130) | kontinuierlich | 105 |  |  | 97 ZTU |  | 0.217 | 0.269 | 2.04 | 0.0128 | 0.001 | 0.0202 | 0.0051 | 0.0275 |  | 0.0398 |  | 0.0011 | 0.0378 | [14 empty] | ..\_ZTU_AUSWERTUNG\ZTU Datensicherung\ZTU_Sicher_2016\ZTU\kont. Teil-ZTU - A. Tenie - DP-1 (2016-130)\DP1_Formblatt.pdf
kont. Teil-ZTU - A. Tenie - KF-1 (2016-130) | kontinuierlich | 106 |  |  | 98 ZTU |  | 0.225 | 1.32 | 1.25 | 0.0147 | 0.0028 | 0.0233 | 0.108 | 0.0315 |  | 0.0383 |  | 0.0016 | 0.0043 | [14 empty] | ..\_ZTU_AUSWERTUNG\ZTU Datensicherung\ZTU_Sicher_2016\ZTU\kont. Teil-ZTU - A. Tenie - KF-1 (2016-130)\KF1_Formblatt.pdf
kont. Teil-ZTU - A. Tenie - RA-1 (2016-130) | kontinuierlich | 107 |  |  | 99 ZTU |  | 0.301 | 1.73 | 2.56 | 0.0122 | 0.0041 | 0.0208 | 0.0199 | 0.0235 |  | 0.0315 |  | 0.0011 | 0.0012 | [14 empty] | ..\_ZTU_AUSWERTUNG\ZTU Datensicherung\ZTU_Sicher_2016\ZTU\kont. Teil-ZTU - A. Tenie - RA-1 (2016-130)\RA1_Formblatt.pdf
kont. Teil-ZTU - A. Tenie - RA-2 (2016-130) | kontinuierlich | 108 |  |  | 100 ZTU |  | 0.235 | 1.77 | 4.27 | 0.0153 | 0.0071 | 0.0195 | 0.0265 | 0.0266 |  | 0.0309 |  | 0.0024 | 0.0037 | [14 empty] | ..\_ZTU_AUSWERTUNG\ZTU Datensicherung\ZTU_Sicher_2016\ZTU\kont. Teil-ZTU - A. Tenie - RA-2 (2016-130)\RA2_Formblatt.pdf
kont. Teil-ZTU - DP1 - A. Tenie (2016-243) | kontinuierlich | 109 |  |  | 101 ZTU |  | 0.217 | 0.269 | 2.04 | 0.0128 |  | 0.0202 | 0.0051 | 0.0275 | 0.006 | 0.0398 | 0.0122 | 0.0011 | 0.0378 |  |  |  | 0.0134 | [10 empty] | ..\_ZTU_AUSWERTUNG\ZTU Datensicherung\ZTU_Sicher_2016\ZTU\kont. Teil-ZTU - DP1 - A. Tenie (2016-243)\ZTU\kont. ZTU - DP1 (K2A) + FB.pdf
kont. Teil-ZTU - KF1 - A. Tenie (2016-243) | kontinuierlich | 110 |  |  | 102 ZTU |  | 0.225 | 1.32 | 1.25 | 0.0147 | 0.0028 | 0.0233 | 0.108 | 0.0315 | 0.0044 | 0.0383 | 0.0143 | 0.0016 | 0.0438 |  |  |  | 0.0135 | [10 empty] | ..\_ZTU_AUSWERTUNG\ZTU Datensicherung\ZTU_Sicher_2016\ZTU\kont. Teil-ZTU - KF1 - A. Tenie (2016-243)\ZTU\kont. Teil-ZTU - KF1 - Projekt + FB.pdf
kont. Teil-ZTU - RA1 - A. Tenie (2016-240) | kontinuierlich | 111 |  |  | 103 ZTU |  | 0.301 | 1.73 | 2.56 | 0.012 | 0.004 | 0.02 | 0.02 | 0.02 |  | 0.032 | [17 empty] | ..\_ZTU_AUSWERTUNG\ZTU Datensicherung\ZTU_Sicher_2016\ZTU\kont. Teil-ZTU - RA1 - A. Tenie (2016-240)\ZTU\kont. Teil-ZTU - RA1 + FB.pdf
kont. Teil-ZTU - RA2 - A. Tenie (2016-240) | kontinuierlich | 112 |  |  | 104 ZTU |  | 0.235 | 1.77 | 4.27 | 0.015 | 0.007 | 0.02 | 0.03 | 0.03 |  | 0.031 | [17 empty] | ..\_ZTU_AUSWERTUNG\ZTU Datensicherung\ZTU_Sicher_2016\ZTU\kont. Teil-ZTU - RA2 - A. Tenie (2016-240)\ZTU\kont. Teil-ZTU - RA2 + FB.pdf
kont. Teil-ZTU - RA3 - A. Tenie (2016-240) | kontinuierlich | 113 |  |  | 105 ZTU |  | 0.299 | 1.74 | 4.34 | 0.01 | 0.006 | 0.02 | 0.03 | 0.02 |  | 0.028 | [17 empty] | ..\_ZTU_AUSWERTUNG\ZTU Datensicherung\ZTU_Sicher_2016\ZTU\kont. Teil-ZTU - RA3 - A. Tenie (2016-240)\ZTU\kont. Teil-ZTU - RA3 + FB.pdf
kont. ZTU - 42SiCrNbB8-4 - M. Sharma | kontinuierlich | 114 |  | 42SiCrNbB8-3 | 106 ZTU |  | 0.396 | 1.91 | 0.578 | 0.0094 | 0.0057 | 1.34 | 0.016 | 0.075 | 0.0049 | 0.026 | 0.065 | 0.0039 | 0.035 |  | 0.0022 | [12 empty] | M:\Anlagen-R301\Dilatometer805Baehr\_ZTU_AUSWERTUNG\ZTU Datensicherung\ZTU_Sicher_2016\ZTU\kont. ZTU - 42SiCrNbB8-4 - M. Sharma\ZTU\kont. ZTU - 42SiCrNbB8-4 + FB.pdf
kont. ZTU - A60029 - L&T | kontinuierlich | 115 |  |  | 107 ZTU |  | 0.183 | 0.08 | 1.43 | 0.006 | 0.001 | 0.161 | 0.48 | 0.766 | 0.007 | 0.025 | 0.045 | [16 empty] | M:\Anlagen-R301\Dilatometer805Baehr\_ZTU_AUSWERTUNG\ZTU Datensicherung\ZTU_Sicher_2016\ZTU\kont. ZTU - A60029 - L&T\kontZTU_A60029_L&T.pdf
kont. ZTU - K. Komerla - DP600 | kontinuierlich | 116 |  |  | 108 ZTU |  | 0.084 | 0.246 | 1.6631 | 0.0127 |  | 0.577 |  | 0.024 | [19 empty] | M:\Anlagen-R301\Dilatometer805Baehr\_ZTU_AUSWERTUNG\ZTU Datensicherung\ZTU_Sicher_2016\ZTU\kont. ZTU - K. Komerla - DP600\kontZTU_DP600_Ta1050_Formblatt.pdf
kontZTU_57SiCrV6 | kontinuierlich | 117 |  | 57SiCrV5 | 109 ZTU |  | 0.443 | 1.525 | 0.6442 | 0.0075 | 0.0026 | 1.354 | 0.046 | 0.125 | 0.066 | 0.022 | 0.077 | 0.0037 |  | 0.005 | 0.0002 | [12 empty] | M:\Anlagen-R301\Dilatometer805Baehr\_ZTU_AUSWERTUNG\ZTU Datensicherung\ZTU_Sicher_2016\ZTU\kontZTU_57SiCrV6\kontZTU_57SiCrV6.pdf
kontZTU_BGH_1.2790-11 | kontinuierlich | 118 |  | 20NiCrMoW9 | 110 ZTU |  | 0.229 | 0.95 | 0.78 | 0.009 | 0.001 | 1.47 | 0.32 | 2.34 | 0.009 | 0.067 | 0.071 | 0.003 | 0.004 | 0.0048 |  |  | 1.622 | [10 empty] | M:\Anlagen-R301\Dilatometer805Baehr\_ZTU_AUSWERTUNG\ZTU Datensicherung\ZTU_Sicher_2016\ZTU\kontZTU_BGH_1.2790-11\ZTU\Dokumente\kontZTU__BGH_279011.pdf
kontZTU_M50NiL_FP | kontinuierlich | 119 |  |  | 111 ZTU |  | 0.13 | 0.2 |  |  |  | 4 | 4.25 | 3.4 | 1.2 | [18 empty] | M:\Anlagen-R301\Dilatometer805Baehr\_ZTU_AUSWERTUNG\ZTU Datensicherung\ZTU_Sicher_2016\ZTU\kontZTU_M50NiL_FP\kontZTU_M50NiL_fp.pdf
teilZTUs_A.Stieben | kontinuierlich | 120 |  | 42CrMo4-QT | 112 ZTU |  | 0.417 | 0.256 | 0.676 | 0.0122 | 0.0073 | 1.05 | 0.21 | 0.172 | 0.0041 | 0.028 | 0.198 | 0.001 | 0.001 | 0.008 | [13 empty] | M:\Anlagen-R301\Dilatometer805Baehr\_ZTU_AUSWERTUNG\ZTU Datensicherung\ZTU_Sicher_2016\ZTU\teilZTUs_A.Stieben\teilZTU_42MnCr4_QT\ZTU\kont. Teil-ZTU - 42CrMo4-QT + FB.pdf
| kontinuierlich | 121 |  | 4140-QT | 113 ZTU |  | 0.414 | 0.25 | 0.755 | 0.0118 | 0.0124 | 0.99 | 0.19 | 0.168 | 0.0039 | 0.0283 | 0.211 | 0.001 | 0.001 | 0.007 | [13 empty] | M:\Anlagen-R301\Dilatometer805Baehr\_ZTU_AUSWERTUNG\ZTU Datensicherung\ZTU_Sicher_2016\ZTU\teilZTUs_A.Stieben\teilZTU_4140_QT\ZTU\kont. Teil-ZTU - 4140-QT + FB.pdf
| kontinuierlich | 122 |  | TKRE-1-QT | 114 ZTU |  | 0.449 | 0.396 | 1.96 | 0.0118 | 0.0114 | 0.289 | 0.19 | 0.0995 | 0.0061 | 0.0265 | 0.0994 | 0.001 | 0.001 | 0.0066 | [13 empty] | M:\Anlagen-R301\Dilatometer805Baehr\_ZTU_AUSWERTUNG\ZTU Datensicherung\ZTU_Sicher_2016\ZTU\teilZTUs_A.Stieben\teilZTU_TKRT_1_QT\ZTU\kont. Teil-ZTU - TKRE-1-QT + FB.pdf
2017
2018
2019
2020
fehlen

## ZTU_Sicher_2014
| Werkstoff | [5 empty] | Chemische Zusammensetzung [Masseanteil in %] | [18 empty] | Austenitisierung |  | Temperaturen |  |  |  |  | Sonstiges
Inhaber/-in | Art | Laufende Nr. | Werkstoff-Nr. | Werksbezeichnung | Kurzname | Schmelze | C | Si | Mn | P | S | Cr | Mo | Ni | V | Al | Cu | Ti | Nb | N | B | As | W | Co | Wärmedauer [s] | Temperatur [°C] | Haltedauer [s] | Ac1 [°C] | Ac3 [°C] | Ms [°C] | Ac1b [°C] | Ac1e [°C] | Anmerkungen | Hyperlink
Vera Wirths | isotherm | 1 |  |  | TRIP_1 |  | 0.299 | 0.97 | 2.5 | 0.008 | 0.0171 | 0.2 | 0.096 | 0.21 |  | 0.0095 | 0.209 | 0.0315 |  | 0.0069 | 0.018 | [12 empty] | M:\Anlagen-R301\Dilatometer805Baehr\_ZTU_AUSWERTUNG\ZTU Datensicherung\ZTU_Sicher_2014\ZTU\fuer_VERA\iso_ZTU_TRIP_1.pdf
| isotherm | 2 |  |  | TRIP_1_indKONZ |  | 0.183 | 0.97 | 2.392 | 0.012 | 0.018 | 0.249 | 0.09 | 0.19 |  | 0.02 | 0.211 | 0.033 |  | 0.0084 | 0.0018 | [12 empty] | M:\Anlagen-R301\Dilatometer805Baehr\ZTU_Datenbank
| isotherm | 3 |  |  | TRIP_2 |  | 0.255 | 1.06 | 1.45 | 0.01 | 0.011 | 1.02 | 0.094 | 0.2 |  | 0.014 | 0.2 | 0.026 |  | 0.0093 | 0.0029 | [12 empty] | M:\Anlagen-R301\Dilatometer805Baehr\_ZTU_AUSWERTUNG\ZTU Datensicherung\ZTU_Sicher_2014\ZTU\fuer_VERA\iso_ZTU_TRIP_2.pdf
| isotherm | 4 |  |  | TRIP_3 |  | 0.305 | 0.98 | 2.14 | 0.011 | 0.016 | 0.21 | 0.085 | 0.19 |  | 0.0095 | 0.191 | 0.031 |  | 0.0055 | 0.0019 | [12 empty] | \\juno\Messdaten\Anlagen-R301\Dilatometer805Baehr\_ZTU_AUSWERTUNG\ZTU Datensicherung\ZTU_Sicher_2014\ZTU\fuer_VERA\iso_ZTU_TRIP_3.pdf
| isotherm | 5 |  |  | TRIP_4 |  | 0.256 | 1.07 | 1.46 | 0.011 | 0.0154 | 0.99 | 0.091 | 0.98 |  | 0.0119 | 0.213 | 0.0267 |  | 0.0066 | 0.0031 | [12 empty] | \\juno\Messdaten\Anlagen-R301\Dilatometer805Baehr\_ZTU_AUSWERTUNG\ZTU Datensicherung\ZTU_Sicher_2014\ZTU\fuer_VERA\iso_ZTU_TRIP_4.pdf
| isotherm | 6 |  |  | TRIP_5 |  | 0.25 | 0.98 | 1.52 | 0.011 | 0.012 | 1.05 | 0.05 | 0.23 |  | 0.011 | 0.21 |  |  | 0.008 |  |  | 0.012 | [10 empty] | M:\Anlagen-R301\Dilatometer805Baehr\_ZTU_AUSWERTUNG\ZTU Datensicherung\ZTU_Sicher_2014\ZTU\fuer_VERA\iso_ZTU_TRIP_5.pdf
| isotherm | 7 |  |  | TRIP_6 | [28 empty] | M:\Anlagen-R301\Dilatometer805Baehr\_ZTU_AUSWERTUNG\ZTU Datensicherung\ZTU_Sicher_2014\ZTU\fuer_VERA\iso_ZTU_TRIP_6.pdf
| kontinuierlich | 8 |  |  | TRIP_1 | [28 empty] | M:\Anlagen-R301\Dilatometer805Baehr\_ZTU_AUSWERTUNG\ZTU Datensicherung\ZTU_Sicher_2014\ZTU\fuer_VERA\kont_ZTU_TRIP_1.pdf
| kontinuierlich | 9 |  |  | TRIP_1_industrieMAT |  | 0.183 | 0.97 | 2.392 | 0.012 | 0.018 | 0.249 | 0.09 | 0.19 |  | 0.02 | 0.211 | 0.033 |  | 0.0084 | 0.0018 | [12 empty] | M:\Anlagen-R301\Dilatometer805Baehr\_ZTU_AUSWERTUNG\ZTU Datensicherung\ZTU_Sicher_2014\ZTU\fuer_VERA\kont_ZTU_TRIP_1_industrieMAT.pdf
| kontinuierlich | 10 |  |  | TRIP_2 |  | 0.255 | 1.06 | 1.45 | 0.01 | 0.011 | 1.02 | 0.084 | 0.2 |  | 0.014 | 0.2 | 0.026 |  | 0.0093 | 0.0029 | [12 empty] | \\juno\Messdaten\Anlagen-R301\Dilatometer805Baehr\_ZTU_AUSWERTUNG\ZTU Datensicherung\ZTU_Sicher_2014\ZTU\fuer_VERA\kontZTU_TRIP_2.pdf
| kontinuierlich | 11 |  |  | TRIP_3 |  | 0.305 | 0.98 | 2.14 | 0.011 | 0.016 | 0.21 | 0.085 | 0.19 |  | 0.0095 | 0.191 | 0.031 |  | 0.0055 | 0.0019 | [12 empty] | \\juno\Messdaten\Anlagen-R301\Dilatometer805Baehr\_ZTU_AUSWERTUNG\ZTU Datensicherung\ZTU_Sicher_2014\ZTU\fuer_VERA\kont_ZTU_TRIP_3.pdf
| kontinuierlich | 12 |  |  | TRIP_4 |  | 0.256 | 1.07 | 1.46 | 0.011 | 0.0154 | 0.99 | 0.091 | 0.98 |  | 0.0119 | 0.213 | 0.0267 |  | 0.0066 | 0.0031 | [12 empty] | \\juno\Messdaten\Anlagen-R301\Dilatometer805Baehr\_ZTU_AUSWERTUNG\ZTU Datensicherung\ZTU_Sicher_2014\ZTU\fuer_VERA\kont_ZTU_TRIP_4.pdf
| kontinuierlich | 13 |  |  | TRIP_5 |  | 0.25 | 0.98 | 1.52 | 0.011 | 0.012 | 1.05 | 0.05 | 0.23 |  | 0.011 | 0.21 |  |  | 0.008 |  |  | 0.012 | [10 empty] | \\juno\Messdaten\Anlagen-R301\Dilatometer805Baehr\_ZTU_AUSWERTUNG\ZTU Datensicherung\ZTU_Sicher_2014\ZTU\fuer_VERA\kont_ZTU_TRIP_5.pdf
| kontinuierlich | 14 |  |  | TRIP_6 |  | 0.23 | 1 | 1.45 | 0.013 | 0.015 | 0.97 | 0.04 | 0.2 | 0.21 | 0.006 | 0.2 | 0.003 |  | 0.022 | 0.005 | [12 empty] | \\juno\Messdaten\Anlagen-R301\Dilatometer805Baehr\_ZTU_AUSWERTUNG\ZTU Datensicherung\ZTU_Sicher_2014\ZTU\fuer_VERA\kont_ZTU_TRIP_6.pdf
isoZTU_CBMM2 | isotherm | 15 |  |  | isoZTU_CBMM2 |  | 0.3 | 0.5 | 1.41 | 0.019 | 0.058 | 1.25 | 0.05 | 0.2 | 0.009 | 0.013 | 0.15 |  | 0.03 | 0.0112 | [13 empty] | M:\Anlagen-R301\Dilatometer805Baehr\_ZTU_AUSWERTUNG\ZTU Datensicherung\ZTU_Sicher_2014\ZTU\isoZTU_CBMM2\isoZTU_CBMM2.pdf
isoZTU_Mat_A | isotherm | 16 |  |  | Mat_A_ohne_Nb |  | 0.16 | 0.22 | 0.56 | 0.01 | 0.007 | 1.64 | 0.31 | 1.54 | 0.009 | 0.03 |  | 0.0024 | 0.005 | 0.012 | 0.0002 |  | 0.008 | [10 empty] | M:\Anlagen-R301\Dilatometer805Baehr\_ZTU_AUSWERTUNG\ZTU Datensicherung\ZTU_Sicher_2014\ZTU\isoZTU_Mat_A\Mat_A_ohne_Nb.pdf
| isotherm | 17 |  |  | Mat_A_ohneNb | [28 empty] | M:\Anlagen-R301\Dilatometer805Baehr\_ZTU_AUSWERTUNG\ZTU Datensicherung\ZTU_Sicher_2014\ZTU\isoZTU_Mat_A\Mat_A_ohneNb.pdf
isoZTU_Mat_B | isotherm | 18 |  |  | Mat_B_mit_Nb |  | 0.17 | 0.2 | 0.54 | 0.009 | 0.005 | 1.64 | 0.32 | 1.56 | 0.01 | 0.029 |  | 0.0025 | 0.031 | 0.072 | 0.002 | [12 empty] | M:\Anlagen-R301\Dilatometer805Baehr\_ZTU_AUSWERTUNG\ZTU Datensicherung\ZTU_Sicher_2014\ZTU\isoZTU_Mat_B\Mat_B_mit_Nb.pdf
| isotherm | 19 |  |  | Mat_B_mitNb | [28 empty] | M:\Anlagen-R301\Dilatometer805Baehr\_ZTU_AUSWERTUNG\ZTU Datensicherung\ZTU_Sicher_2014\ZTU\isoZTU_Mat_B\Mat_B_mitNb.pdf
isoZTU_Mat_CA |  | 20 |  |  | Mat_CA |  | 0.097 | 0.09 | 2.13 | 0.008 | 0.001 | 0.18 |  |  |  | 0.05 | 0.02 | 0.03 |  | 0.004 | 0.0022
isoZTU_Mat_H2 |  | 21
kiki | isotherm | 22 |  |  | isoZTU_Mat_1B_Ta960 | [28 empty] | M:\Anlagen-R301\Dilatometer805Baehr\_ZTU_AUSWERTUNG\ZTU Datensicherung\ZTU_Sicher_2014\ZTU\kiki\isoZTU_Mat_1B_Ta960.pdf
| kontinuierlich | 23 |  |  | kontZTU_Mat_1B_Ta960 | [28 empty] | M:\Anlagen-R301\Dilatometer805Baehr\_ZTU_AUSWERTUNG\ZTU Datensicherung\ZTU_Sicher_2014\ZTU\kiki\kontZTU_Mat_1B_Ta960.pdf
kont_teil_ZTU_Mat_A2 | kontinuierlich | 24 |  |  | Mat_A2 |  | 0.31 | 0.4 | 0.2 | 0.005 | 0.005 | 0.101 | 1.82 | 3.61 | 0.49 | 1.79 |  |  |  | 0.0039 | [13 empty] | M:\Anlagen-R301\Dilatometer805Baehr\_ZTU_AUSWERTUNG\ZTU Datensicherung\ZTU_Sicher_2014\ZTU\kont_teil_ZTU_Mat_A2\ZTU
kont_teil_ZTU_Mat_C2 | kontinuierlich | 25 |  |  | Mat_C2 |  | 0.27 | 0.41 | 0.2 | 0.003 | 0.006 | 1.04 | 1.21 | 3.61 | 0.5 | 1.76 |  |  |  | 0.0028 | [13 empty] | M:\Anlagen-R301\Dilatometer805Baehr\_ZTU_AUSWERTUNG\ZTU Datensicherung\ZTU_Sicher_2014\ZTU\kont_teil_ZTU_Mat_C2\ZTU
kont_teil_ZTU_Mat_R1 | kontinuierlich | 29 |  |  | Mat_R1_oUPf |  | 0.31 | 0.39 | 0.2 | 0.003 | 0.001 | 1.01 | 1.76 | 0.01 | 0.5 | 0.005 |  |  |  | 0.0032
kontiZTU_Mat_C80 | kontinuierlich | 30 | [31 empty] | M:\Anlagen-R301\Dilatometer805Baehr\_ZTU_AUSWERTUNG\ZTU Datensicherung\ZTU_Sicher_2014\ZTU\kontiZTU_Mat_C80\ZTU
kontiZTU_Mat_C80_Vakuum | kontinuierlich | 31 | [31 empty] | M:\Anlagen-R301\Dilatometer805Baehr\_ZTU_AUSWERTUNG\ZTU Datensicherung\ZTU_Sicher_2014\ZTU\kontiZTU_MatC80_Vakuum\ZTU
kontiZTU_Mat_C45 | kontinuierlich | 32 | [31 empty] | M:\Anlagen-R301\Dilatometer805Baehr\_ZTU_AUSWERTUNG\ZTU Datensicherung\ZTU_Sicher_2014\ZTU\kontiZTUMat_C45\ZTU
kontiZTU_Mat_C60 | kontinuierlich | 33 | [31 empty] | M:\Anlagen-R301\Dilatometer805Baehr\_ZTU_AUSWERTUNG\ZTU Datensicherung\ZTU_Sicher_2014\ZTU\kontiZTUMat_C60\ZTU
kontZTU_CBMM2 | kontinuierlich | 34 |  |  | CBMM2 |  | 0.3 | 0.5 | 1.41 | 0.019 | 0.058 | 1.25 | 0.08 | 0.2 | 0.009 | 0.013 | 0.15 |  | 0.03 | 0.0112 | [13 empty] | M:\Anlagen-R301\Dilatometer805Baehr\_ZTU_AUSWERTUNG\ZTU Datensicherung\ZTU_Sicher_2014\ZTU\kontZTU_CBMM2\kontZTU_CBMM2.pdf
kontZTU_Mat LHDp1 | kontinuierlich | 38 |  |  | kontZTU_FORMBLmUP |  | 0.18 | 0.49 | 3.86 | 0.008 | 0.011 | 0.1 | 0.01 | 0.1 | 0.005 | 0.029 | 0.1 | 0.047 | 0.005 |  | 0.0038 | [12 empty] | M:\Anlagen-R301\Dilatometer805Baehr\_ZTU_AUSWERTUNG\ZTU Datensicherung\ZTU_Sicher_2014\ZTU\kontZTU_Mat LHDp1\LHDp1_kontZTU_FORMBLmUP.pdf
| kontinuierlich | 39 |  |  | kontZTU_FORMBLoUP |  | 0.18 | 0.49 | 3.86 | 0.008 | 0.011 | 0.1 | 0.01 | 0.1 | 0.005 | 0.029 | 0.1 | 0.047 | 0.005 |  | 0.0038 | [12 empty] | M:\Anlagen-R301\Dilatometer805Baehr\_ZTU_AUSWERTUNG\ZTU Datensicherung\ZTU_Sicher_2014\ZTU\kontZTU_Mat LHDp1\LHDp1_kontZTU_FORMBLoUP.pdf
KontZTU_Mat_A_18CrNiMo76_ohneNb | kontinuierlich | 42 |  |  | 18CrNiMo7-6 ohneNb |  | 0.16 | 0.22 | 0.56 | 0.01 | 0.007 | 1.64 | 0.31 | 1.54 | 0.009 | 0.03 |  | 0.0024 | 0.005 | 0.012 | 0.0002 |  | 0.008 | [10 empty] | M:\Anlagen-R301\Dilatometer805Baehr\_ZTU_AUSWERTUNG\ZTU Datensicherung\ZTU_Sicher_2014\ZTU\KontZTU_Mat_A_18CrNiMo76_ohneNb\kontZTU_Mat_A.pdf
KontZTU_Mat_A_18CrNiMo76_mitNb | kontinuierlich | 43 |  |  | 18CrNiMo76 mitNb |  | 0.17 | 0.2 | 0.54 | 0.009 | 0.005 | 1.64 | 0.32 | 1.56 | 0.01 | 0.029 |  | 0.0025 | 0.031 | 0.072 | 0.002 | [12 empty] | M:\Anlagen-R301\Dilatometer805Baehr\_ZTU_AUSWERTUNG\ZTU Datensicherung\ZTU_Sicher_2014\ZTU\KontZTU_Mat_B_18CrNiMo76_mitNb\kontZTU_Mat_B.pdf
kontZTU_Mat_CA | kontinuierlich | 44 |  |  |  |  | 0.097 | 0.09 | 2.13 | 0.008 | 0.001 | 0.18 |  |  |  | 0.05 | 0.02 | 0.03 |  | 0.004 | 0.0022 | [12 empty] | M:\Anlagen-R301\Dilatometer805Baehr\_ZTU_AUSWERTUNG\ZTU Datensicherung\ZTU_Sicher_2014\ZTU\kontZTU_Mat_CA\ZTU
kontZTU_Mat_DP980wei | kontinuierlich | 45 | [31 empty] | M:\Anlagen-R301\Dilatometer805Baehr\_ZTU_AUSWERTUNG\ZTU Datensicherung\ZTU_Sicher_2014\ZTU\kontZTU_Mat_DP980wei\ZTU
kontZTU_Mat_DP980xa | kontinuierlich | 46 |  |  | DP980xa |  | 0.164 | 0.19 | 2.22 | 0.014 | 0.001 | 0.48 |  |  |  | 0.06 | 0.02 |  | 0.02 | 0.0043 | 0.0002 | [12 empty] | M:\Anlagen-R301\Dilatometer805Baehr\_ZTU_AUSWERTUNG\ZTU Datensicherung\ZTU_Sicher_2014\ZTU\kontZTU_Mat_DP980xa\kontZTU_DP980xa.pdf
kontZTU_Mat_LC6 | kontinuierlich | 47 |  |  | LC6 |  | 0.18 | 0.25 | 0.7 | 0.011 | 0.008 | 1.65 | 0.26 | 1.4 |  | 0.015 | 0.25 | 0.04 | 0.082 | 0.002 | 0.0005 |  | 0.007 | [10 empty] | M:\Anlagen-R301\Dilatometer805Baehr\_ZTU_AUSWERTUNG\ZTU Datensicherung\ZTU_Sicher_2014\ZTU\kontZTU_Mat_LC6\kontZTU_LC6.pdf
kontZTU_Mat_LC7 | kontinuierlich | 48 |  |  | LC7 |  | 0.91 | 0.25 | 0.71 | 0.01 | 0.008 | 1.66 | 0.26 | 1.41 |  | 0.018 | 0.26 | 0.039 | 0.082 | 0.002 | 0.003 | [12 empty] | M:\Anlagen-R301\Dilatometer805Baehr\_ZTU_AUSWERTUNG\ZTU Datensicherung\ZTU_Sicher_2014\ZTU\kontZTU_Mat_LC7\kontZTU_LC7.pdf
kontZTU_Mat_LC12 | kontinuierlich | 49 |  |  | LC12 |  | 0.19 | 0.26 | 0.69 | 0.009 | 0.005 | 1.73 | 0.27 | 1.41 | 0.01 | 0.015 | 0.25 | 0.041 | 0.09 | 0.002 | 0.0005 | [12 empty] | M:\Anlagen-R301\Dilatometer805Baehr\_ZTU_AUSWERTUNG\ZTU Datensicherung\ZTU_Sicher_2014\ZTU\kontZTU_Mat_LC12
kontZTU_Mat_STAND | kontinuierlich | 50 |  |  | STAND |  | 0.15 | 0.24 | 0.7 |  | 0.022 | 1.55 |  | 1.45 |  | 0.031 |  | 0.015 | 0.003 | 0.009 | [13 empty] | M:\Anlagen-R301\Dilatometer805Baehr\_ZTU_AUSWERTUNG\ZTU Datensicherung\ZTU_Sicher_2014\ZTU\kontZTU_Mat_STAND\ZTU
kontZTU_Mat_SUBST | kontinuierlich | 51 |  |  | SUBST |  | 0.21 | 0.26 | 1.5 |  | 0.01 | 1.3 |  | - |  | 0.04 |  | - | 0.04 | 0.018 | [13 empty] | M:\Anlagen-R301\Dilatometer805Baehr\_ZTU_AUSWERTUNG\ZTU Datensicherung\ZTU_Sicher_2014\ZTU\kontZTU_Mat_SUBST\ZTU
kontZTU_SUB1_DILneu | kontinuierlich | 52 |  |  | SUB1_DIL_neu |  | 0.19 | 0.25 | 0.99 | 0.005 | 0.009 | 1.64 | 0.3 | 0.6 | 0.01 | 0.04 | 0.03 | 0.003 | 0.005 | 0.014 | 0.0005 | [12 empty] | M:\Anlagen-R301\Dilatometer805Baehr\_ZTU_AUSWERTUNG\ZTU Datensicherung\ZTU_Sicher_2014\ZTU\kontZTU_SUB1_DILneu\ZTU
Mat_1B_kontZTU | kontinuierlich | 53 | [31 empty] | M:\Anlagen-R301\Dilatometer805Baehr\_ZTU_AUSWERTUNG\ZTU Datensicherung\ZTU_Sicher_2014\ZTU\Mat_1B_kontZTU

## ZTU_Sicher_2015
| Werkstoff | [5 empty] | Chemische Zusammensetzung [Masseanteil in %] | [18 empty] | Austenitisierung |  | Temperaturen |  |  |  |  | Sonstiges
Inhaber/-in | Art | Laufende Nr. | Werkstoff-Nr. | Werksbezeichnung | Kurzname | Schmelze | C | Si | Mn | P | S | Cr | Mo | Ni | V | Al | Cu | Ti | Nb | N | B | As | W | Co | Wärmedauer [s] | Temperatur [°C] | Haltedauer [s] | Ac1 [°C] | Ac3 [°C] | Ms [°C] | Ac1b [°C] | Ac1e [°C] | Anmerkungen | Hyperlink
DPw2_Vergleich |  | 1 | [31 empty] | M:\Anlagen-R301\Dilatometer805Baehr\_ZTU_AUSWERTUNG\ZTU Datensicherung\ZTU_Sicher_2015\ZTU\DPw2_Vergleich\ZTU
GMH_kontZTU_Ta850_Mat_H_38Mn6 | kontinuierlich | 2 |  |  | 38Mn6 |  | 0.38 | 0.49 | 1.45 | 0.014 | 0.055 | 0.14 |  | 0.19 | - | 0.025 | 0.17 | 0.002 | 0.003 | 0.012 | [13 empty] | M:\Anlagen-R301\Dilatometer805Baehr\_ZTU_AUSWERTUNG\ZTU Datensicherung\ZTU_Sicher_2015\ZTU\GMH_kontZTU_Ta850_Mat_H_38Mn6\GMH_kontZTU_Ta850_Mat_H_38Mn6.pdf
GMH_kontZTU_Ta900_Mat_G_21Mn5 | kontinuierlich | 3 |  |  | 21Mn5 |  | 0.214 | 0.18 | 1.187 | 0.01 | 0.0159 | 0.22 |  | 0.094 | 0.0001 | 0.0304 | 0.187 | 0.0016 | 0.0012 | 0.0098 | [13 empty] | M:\Anlagen-R301\Dilatometer805Baehr\_ZTU_AUSWERTUNG\ZTU Datensicherung\ZTU_Sicher_2015\ZTU\GMH_kontZTU_Ta900_Mat_G_21Mn5\GMH_kontZTU_Ta900_Mat_G_21Mn5.pdf
GMH_kontZTU_Ta1100_Mat_G_21Mn5 | kontinuierlich | 4 |  |  | 21Mn5 |  | 0.214 | 0.18 | 1.187 | 0.01 | 0.0159 | 0.22 |  | 0.094 | 0.0001 | 0.0304 | 0.187 | 0.0016 | 0.0012 | 0.0098 | [13 empty] | M:\Anlagen-R301\Dilatometer805Baehr\_ZTU_AUSWERTUNG\ZTU Datensicherung\ZTU_Sicher_2015\ZTU\GMH_kontZTU_Ta1100_Mat_G_21Mn5\GMH_kontZTU_Ta1100_Mat_G_21Mn5.pdf
GMH_kontZTU_Ta1100_Mat_H_38Mn6 | kontinuierlich | 5 |  |  | 38Mn6 |  | 0.38 | 0.49 | 1.45 | 0.014 | 0.055 | 0.14 |  | 0.19 | - | 0.025 | 0.17 | 0.002 | 0.003 | 0.012 | [13 empty] | M:\Anlagen-R301\Dilatometer805Baehr\_ZTU_AUSWERTUNG\ZTU Datensicherung\ZTU_Sicher_2015\ZTU\GMH_kontZTU_Ta1100_Mat_H_38Mn6\GMH_kontZTU_Ta1100_Mat_H_38Mn6.pdf
isoZTU_C80S_7777420632 | isotherm | 6 |  |  | C80S |  | 0.801 | 0.196 | 0.45 | 0.011 | 0.0009 | 0.093 | 0.013 | 0.058 | 0.001 |  | 0.037 | 0.004 | 0.001 | 0.0052 | 0.0001 | [12 empty] | M:\Anlagen-R301\Dilatometer805Baehr\_ZTU_AUSWERTUNG\ZTU Datensicherung\ZTU_Sicher_2015\ZTU\isoZTU_C80S_7777420632\ZTU
isoZTU_C80S_7777434140 | isotherm | 7 |  |  | C80S |  | 0.81 | 0.203 | 0.46 | 0.02 | 0.001 | 0.142 | 0.025 | 0.052 | 0.103 | 0.03 | 0.032 | 0.005 | 0.052 | 0.0057 | 0.0001 | [12 empty] | M:\Anlagen-R301\Dilatometer805Baehr\_ZTU_AUSWERTUNG\ZTU Datensicherung\ZTU_Sicher_2015\ZTU\isoZTU_C80S_7777434140\ZTU
isoZTU_Mat_20MoCr4 | isotherm | 8 | [31 empty] | M:\Anlagen-R301\Dilatometer805Baehr\_ZTU_AUSWERTUNG\ZTU Datensicherung\ZTU_Sicher_2015\ZTU\isoZTU_Mat_20MoCr4\ZTU
isoZTU_Mat_20MoCr4_S2 | isotherm | 9 |  |  | 20MoCr4 (s2) |  | 0.18 | 0.4 | 0.75 | 0.01 | 0.022 | 0.35 | 0.5 | 0.1 |  | 0.033 |  |  |  | 0.007 | [13 empty] | M:\Anlagen-R301\Dilatometer805Baehr\_ZTU_AUSWERTUNG\ZTU Datensicherung\ZTU_Sicher_2015\ZTU\isoZTU_Mat_20MoCr4_S2\ZTU
isoZTU_Mat_A | isotherm | 10 |  |  | 18CrNiMo7-6 ohne Nb |  | 0.16 | 0.22 | 0.56 | 0.01 | 0.007 | 1.64 | 0.31 | 1.54 | 0.009 | 0.03 |  | 0.0024 | 0.005 | 0.012 | 0.0002 |  | 0.008 | [10 empty] | M:\Anlagen-R301\Dilatometer805Baehr\_ZTU_AUSWERTUNG\ZTU Datensicherung\ZTU_Sicher_2015\ZTU\isoZTU_Mat_A\ZTU
isoZTU_Mat_B | isotherm | 11 |  |  | 18CrNiMo7-6 mit Nb |  | 0.17 | 0.2 | 0.54 | 0.009 | 0.005 | 1.64 | 0.32 | 1.56 | 0.01 | 0.029 |  | 0.0025 | 0.031 | 0.072 | 0.002 | [12 empty] | M:\Anlagen-R301\Dilatometer805Baehr\_ZTU_AUSWERTUNG\ZTU Datensicherung\ZTU_Sicher_2015\ZTU\isoZTU_Mat_B\ZTU
isoZTU_Mat_DP1.5Si | isotherm | 12 |  |  | DP 1.5 Si |  | 0.184 | 1.52 | 0.75 |  |  | 0.35 | 0.5 | 0.108 |  | 0.0335 |  |  |  | 0.0085 | [13 empty] | M:\Anlagen-R301\Dilatometer805Baehr\_ZTU_AUSWERTUNG\ZTU Datensicherung\ZTU_Sicher_2015\ZTU\isoZTU_Mat_DP1.5Si\ZTU
isoZTU_TRIP_1_Ind_Konz | isotherm | 13 |  |  | TRIP1 |  | 0.183 | 0.97 | 2.392 | 0.012 | 0.018 | 0.249 | 0.09 | 0.19 |  | 0.02 | 0.211 | 0.033 |  | 0.0084 | 0.0018 | [12 empty] | M:\Anlagen-R301\Dilatometer805Baehr\_ZTU_AUSWERTUNG\ZTU Datensicherung\ZTU_Sicher_2015\ZTU\isoZTU_TRIP_1_Ind_Konz\ZTU
kont. Teil-ZTU - BGH - 40CrMnNiMo8-6-4 - 1.2738 | kontinuierlich | 14 |  |  | 40CrMnNiMo8-6-4 |  | 0.32 | 0.15 | 1.57 | 0.004 | 0.001 | 1.69 | 0.35 | 1.05 | 0.101 | 0.01 | 0.106 | 0.001 | 0.02 | 0.0069 |  |  | 0.001 | [10 empty] | M:\Anlagen-R301\Dilatometer805Baehr\_ZTU_AUSWERTUNG\ZTU Datensicherung\ZTU_Sicher_2015\ZTU\kont. Teil-ZTU - BGH - 40CrMnNiMo8-6-4 - 1.2738\ZTU
kont. Teil-ZTU - Farivar- 20MoCr4 - DIL805-a | kontinuierlich | 15 | [31 empty] | M:\Anlagen-R301\Dilatometer805Baehr\_ZTU_AUSWERTUNG\ZTU Datensicherung\ZTU_Sicher_2015\ZTU\kont. Teil-ZTU - Farivar- 20MoCr4 - DIL805-a\ZTU
kont. Teil-ZTU - J.Roik - DP1200A | kontinuierlich | 16 |  |  | DP1200A |  | 0.14 | 0.21 | 1.92 | 0.003 | 0.02 | 0.64 | 0.29 | 0.01 |  | 0.5 | 0.01 | 0.019 | 0.03 | 0.005 | [13 empty] | M:\Anlagen-R301\Dilatometer805Baehr\_ZTU_AUSWERTUNG\ZTU Datensicherung\ZTU_Sicher_2015\ZTU\kont. Teil-ZTU - J.Roik - DP1200A\ZTU\kont. Teil-ZTU - DP1200A Formblatt.pdf
kont. Teil-ZTU - Mubea - 51CrV4 | kontinuierlich | 17 |  |  | 51CrV4 |  | 0.514 | 0.224 | 0.954 | 0.018 | 0.005 | 1.032 | 0.022 | 0.064 | 0.142 | 0.021 | 0.005 | 0.001 |  |  |  |  | 0.016 | 0.007 | [9 empty] | M:\Anlagen-R301\Dilatometer805Baehr\_ZTU_AUSWERTUNG\ZTU Datensicherung\ZTU_Sicher_2015\ZTU\kont. Teil-ZTU - Mubea - 51CrV4\ZTU\Mubea 51CrV4 kont. Teil-ZTU Formblatt.pdf
kont. Teil-ZTU - Mubea - 54SiCrV6 | kontinuierlich | 18 |  |  | 54SiCrV6 |  | 0.574 | 1.371 | 0.64 | 0.018 | 0.004 | 0.523 | 0.038 | 0.069 | 0.119 | 0.007 | 0.075 | 0.006 |  |  |  |  | 0.018 | 0.007 | [9 empty] | M:\Anlagen-R301\Dilatometer805Baehr\_ZTU_AUSWERTUNG\ZTU Datensicherung\ZTU_Sicher_2015\ZTU\kont. Teil-ZTU - Mubea - 54SiCrV6\ZTU\Mubea_54SiCrV6_kont. Teil-ZTU + Formblatt.pdf
kont. Teil-ZTU - P. Witteler - DP980 | kontinuierlich | 19 |  |  | DP980 |  | 0.139 | 0.247 | 1.859 |  |  | 0.195 | 0.003 |  |  |  | 0.033 | 0.0243 | 0.005 |  | 0.0001 | [12 empty] | ..\_ZTU_AUSWERTUNG\ZTU Datensicherung\ZTU_Sicher_2015\ZTU\kont. Teil-ZTU - P. Witteler - DP980\ZTU\kont. Teil-ZTU - P. Witteler - DP980 + FB.pdf
kont. Teil-ZTU - P. Witteler - HCT980CA | kontinuierlich | 20 |  |  | HCT980CA |  | 0.097 | 0.094 | 2.13 |  |  | 0.176 | 0.004 |  |  |  | 0.024 | 0.027 | 0.002 |  | 0.0022 | [12 empty] | ..\_ZTU_AUSWERTUNG\ZTU Datensicherung\ZTU_Sicher_2015\ZTU\kont. Teil-ZTU - P. Witteler - HCT980CA\ZTU\kont. Teil-ZTU - P. Witteler - HCT980CA + FB.pdf
kont. Teil-ZTU - P. Witteler - HCT980XA | kontinuierlich | 21 |  |  | HCT980XA |  | 0.164 | 0.188 | 2.22 |  |  | 0.48 | 0.004 |  |  |  | 0.02 | 0.001 | 0.021 |  | 0.0002 | [12 empty] | ..\_ZTU_AUSWERTUNG\ZTU Datensicherung\ZTU_Sicher_2015\ZTU\kont. Teil-ZTU - P. Witteler - HCT980XA\ZTU\kont. Teil-ZTU - P. Witteler - HCT980XA + FB.pdf
kont. ZTU - L&T - 30CrMoNiV5-11 - 1.6946 | kontinuierlich | 22 |  |  | 30CrMoNiV5-11 |  | 0.293 | 0.074 | 0.679 | 0.006 | 0.004 | 1.345 | 1.159 | 0.65 | 0.273 | 0.007 | 0.076 | [16 empty] | ..\_ZTU_AUSWERTUNG\ZTU Datensicherung\ZTU_Sicher_2015\ZTU\kont. ZTU - L&T - 30CrMoNiV5-11 - 1.6946\ZTU\kont. ZTU - L&T - 30CrMoNiV5-11 - 1.6946 - alle.pdf
kont. ZTU - P. Fayek - 20MnCrNiMo6-5-2-2 (LC15) | kontinuierlich | 23 |  |  | 20MnCrNiMo6-5-2-2 |  | 0.2 | 0.26 | 1.5 | 0.011 | 0.014 | 1.2 | 0.16 | 0.38 |  | 0.039 | 0.25 | 0.001 | 0.066 | 0.013 | 0.0005 |  | 0.006 | [10 empty] | ..\_ZTU_AUSWERTUNG\ZTU Datensicherung\ZTU_Sicher_2015\ZTU\kont. ZTU - P. Fayek - 20MnCrNiMo6-5-2-2 (LC15)\kontZTU_20MnCrNiMo6-5-2-2__LC15.pdf
kont. ZTU - P. Fayek - 20MnCrNiMo7-3-2-2 (Sub4) | kontinuierlich | 24 |  |  | 20MnCrNiMo7-3-2-2 |  | 0.2 | 0.55 | 1.86 | 0.003 | 0.023 | 0.77 | 0.24 | 0.39 | 0.0016 | 0.039 | 0.26 | 0.0011 | 0.005 | 0.0121 | [13 empty] | ..\_ZTU_AUSWERTUNG\ZTU Datensicherung\ZTU_Sicher_2015\ZTU\kont. ZTU - P. Fayek - 20MnCrNiMo7-3-2-2 (Sub4)\kontZTU__20MnCrNiMo7-3-2-2_SUB4.pdf
kont. ZTU - P. Fayek - 21CrMnMoNi5-5-3 (SDT3) | kontinuierlich | 25 |  |  | 21CrMnMoNi5-5-3 |  | 0.21 | 0.282 | 1.291 | 0.008 | 0.001 | 1.265 | 0.238 | 0.246 | 0.006 | 0.039 | 0.157 | 0.002 | 0.002 | [14 empty] | ..\_ZTU_AUSWERTUNG\ZTU Datensicherung\ZTU_Sicher_2015\ZTU\kont. ZTU - P. Fayek - 21CrMnMoNi5-5-3 (SDT3)\ZTU\kont. ZTU - P. Fayek - 21CrMnMoNi5-5-3 (SDT3) + FB.pdf
kont_teil_ZTU_Mat_A2 | kontinuierlich | 26 |  |  |  |  | 0.31 | 0.4 | 0.2 | 0.005 | 0.005 | 0.101 | 1.82 | 3.61 | 0.49 | 1.79 |  |  |  | 0.0039 | [13 empty] | ..\_ZTU_AUSWERTUNG\ZTU Datensicherung\ZTU_Sicher_2015\ZTU\kont_teil_ZTU_Mat_A2\kontZTU__Mat_A2.pdf
KONT_teil_ZTU_Mat_B2 | kontinuierlich | 27 |  |  | Mat_B2 |  | 0.31 | 0.4 | 0.2 | 0.005 | 0.005 | 0.101 | 1.82 | 3.61 | 0.49 | 1.79 |  |  |  | 0.0039
kont_teil_ZTU_Mat_C2 | kontinuierlich | 28 |  |  |  |  | 0.27 | 0.41 | 0.2 | 0.003 | 0.006 | 1.04 | 1.21 | 3.61 | 0.5 | 1.76 |  |  |  | 0.0028 | [13 empty] | ..\_ZTU_AUSWERTUNG\ZTU Datensicherung\ZTU_Sicher_2015\ZTU\kont_teil_ZTU_Mat_C2\kontZTU__Mat_C2.pdf
kont_Teil_ZTU_Mat_D1 | kontinuierlich | 29 |  |  |  |  | 0.29 | 0.4 | 0.6 | 0.005 | 0.005 | 1.02 | 1.18 | 3.6 | 0.5 | 1.82 | 0.01 |  |  | 0.0051 | [13 empty] | ..\_ZTU_AUSWERTUNG\ZTU Datensicherung\ZTU_Sicher_2015\ZTU\kont_Teil_ZTU_Mat_D1\kont_Teil_ZTU_Mat_D2.pdf
kont_teil_ZTU_Mat_R1 | kontinuierlich | 30 |  |  |  |  | 0.31 | 0.39 | 0.2 | 0.003 | 0.001 | 1.01 | 1.76 | 0.01 | 0.5 | 0.005 |  |  |  | 0.0032 | [13 empty] | ..\_ZTU_AUSWERTUNG\ZTU Datensicherung\ZTU_Sicher_2015\ZTU\kont_teil_ZTU_Mat_R1\kontZTU__Mat_R1.pdf
kontTeil_ZTU_Mat_18MnB16 | kontinuierlich | 31 |  |  | 18MnB16 |  | 0.18 | 0.5 | 3.85 | 0.01 | 0.01 | 0.09 | 0.01 | 0.11 | 0.003 | 0.027 | 0.11 | 0.046 |  | 0.0078 | 0.0058 | [12 empty] | ..\_ZTU_AUSWERTUNG\ZTU Datensicherung\ZTU_Sicher_2015\ZTU\kontTeil_ZTU_Mat_18MnB16\KONTteilZTU_18MnB5_LHDp2_.pdf
kontZTU_Mat_20MoCr4 | kontinuierlich | 32 |  |  | 20MoCr4 |  | 0.18 | 0.4 | 0.75 | 0.01 | 0.022 | 0.35 | 0.5 | 0.1 |  | 0.033 |  |  |  | 0.007 | [13 empty] | ..\_ZTU_AUSWERTUNG\ZTU Datensicherung\ZTU_Sicher_2015\ZTU\kontZTU_Mat_20MoCr4\kontZTU_Mat_20MoCr4_mF.pdf
kontZTU_Mat_CBMM | kontinuierlich | 33 |  |  |  |  | 0.0685 | 0.316 | 1.53 | 0.0169 | 0.001 | 0.0193 | 0.005 | 0.153 | 0.0048 | 0.0224 | 0.147 | 0.0136 | 0.0226 |  | 0.0006 | [12 empty] | ..\_ZTU_AUSWERTUNG\ZTU Datensicherung\ZTU_Sicher_2015\ZTU\kontZTU_Mat_CBMM\KONTschweissZTU_Mat_CBMM.pdf
kontZTU_Mat_DP1.5Si | kontinuierlich | 34 |  |  | DP 1.5 Si |  | 0.184 | 1.52 | 0.75 |  |  | 0.35 | 0.5 | 0.108 |  | 0.0335 |  |  |  | 0.0085 | [13 empty] | ..\_ZTU_AUSWERTUNG\ZTU Datensicherung\ZTU_Sicher_2015\ZTU\kontZTU_Mat_DP1.5Si\kontZTU_DP1.5Si.pdf
kontZTU_Mat_DP980 | kontinuierlich | 35
kontZTU_Mat_DP980wei | kontinuierlich | 36 |  |  |  |  | 0.123 | 0.255 | 1.9319 | 0.0132 | 0.0023 | 0.197 | 0.004 | 0.021 | 0.0037 | 0.033 | 0.031 | 0.0242 | 0.005 | 0.007 | [13 empty] | ..\_ZTU_AUSWERTUNG\ZTU Datensicherung\ZTU_Sicher_2015\ZTU\kontZTU_Mat_DP980wei\kontZTU_Mat_DP980wei.pdf
kontZTU_Mat_DPw | kontinuierlich | 37
kontZTU_Mat_LC13 | kontinuierlich | 38 |  |  |  |  | 0.19 | 0.26 | 0.7 | 0.01 | 0.006 | 1.65 | 0.26 | 1.41 |  | 0.02 | 0.25 | 0.04 | 0.087 | 0.002 | 0.0005 | [12 empty] | ..\_ZTU_AUSWERTUNG\ZTU Datensicherung\ZTU_Sicher_2015\ZTU\kontZTU_Mat_LC13\ZTU\kont. ZTU - LC13 - mit Protokoll.pdf
kontZTU_Mat_SUB2 | kontinuierlich | 39 |  |  |  |  | 0.19 | 0.25 | 1.3 | 0.005 | 0.009 | 1.22 | 0.31 | 0.6 | 0.01 | 0.041 | 0.03 | 0.003 | 0.005 | 0.013 | 0.0005 | [12 empty] | ..\_ZTU_AUSWERTUNG\ZTU Datensicherung\ZTU_Sicher_2015\ZTU\kontZTU_Mat_SUB2\kontinZTU_SUB2.pdf
mehrkurven_R1_A2_C2 | kontinuierlich | 40 |  |  |  |  | 0.31 | 0.4 | 0.2 | 0.005 | 0.005 | 0.101 | 1.82 | 3.61 | 0.49 | 1.79 |  |  |  | 0.0039
PDF_Mat_LHD | kontinuierlich | 41

## ZTU_Sicher_2016
| Werkstoff | [5 empty] | Chemische Zusammensetzung [Masseanteil in %] | [18 empty] | Austenitisierung |  | Temperaturen |  |  |  |  | Sonstiges
Inhaber/-in | Art | Laufende Nr. | Werkstoff-Nr. | Werksbezeichnung | Kurzname | Schmelze | C | Si | Mn | P | S | Cr | Mo | Ni | V | Al | Cu | Ti | Nb | N | B | As | W | Co | Wärmedauer [s] | Temperatur [°C] | Haltedauer [s] | Ac1 [°C] | Ac3 [°C] | Ms [°C] | Ac1b [°C] | Ac1e [°C] | Anmerkungen | Hyperlink
A_Zimmermann | kontinuierlich | 1 |  |  | Mat_A2 |  | 0.31 | 0.4 | 0.2 | 0.005 | 0.005 | 0.101 | 1.82 | 3.61 | 0.49 | 1.79 |  |  |  | 0.0039
| kontinuierlich | 2 |  |  | Mat_B2 |  | 0.32 | 0.41 | 1.49 | 0.003 | 0.005 | 1.02 | 1.81 | 2.3 | 0.49 | 1.74 |  |  |  | 0.0042
| kontinuierlich | 3 |  |  | Mat_C2 |  | 0.27 | 0.41 | 0.2 | 0.003 | 0.006 | 1.04 | 1.21 | 3.61 | 0.5 | 1.76 |  |  |  | 0.0028
| kontinuierlich | 4 |  |  | Mat_R1 |  | 0.31 | 0.39 | 0.2 | 0.003 | 0.001 | 1.01 | 1.76 | 0.01 | 0.5 | 0.005 |  |  |  | 0.0032
iso. ZTU - 42SiCrNbB8-4 - M. Sharma | isotherm | 5 |  |  |  |  | 0.396 | 1.91 | 0.578 |  | 0.0057 | 1.34 | 0.016 | 0.075 | 0.0049 | 0.026 | 0.065 | 0.0039 | 0.035 |  | 0.0022 | [12 empty] | ..\_ZTU_AUSWERTUNG\ZTU Datensicherung\ZTU_Sicher_2016\ZTU\iso. ZTU - 42SiCrNbB8-4 - M. Sharma\ZTU\iso. ZTU - 42SiCrNbB8-4 + FB - ohne Kurven.pdf
isoZTU_54SiCrV6_MUBEA | isotherm | 6 |  |  | 54SiCrV6 |  | 0.565 | 1.48 | 0.713 | 0.007 | 0.004 | 0.662 |  |  | 0.143 | 0.001 | 0.022 | [16 empty] | ..\_ZTU_AUSWERTUNG\ZTU Datensicherung\ZTU_Sicher_2016\ZTU\isoZTU_54SiCrV6_MUBEA\isoZTU_54SiCrV6_Formblatt.pdf
isoZTU_57SiCrV6 | isotherm | 7 |  |  | 57SiCrV6 |  | 0.443 | 1.525 | 0.6442 | 0.0075 | 0.0026 | 1.354 | 0.046 | 0.125 | 0.066 | 0.022 | 0.077 | 0.0037 |  | 0.005 | 0.0002 | [12 empty] | ..\_ZTU_AUSWERTUNG\ZTU Datensicherung\ZTU_Sicher_2016\ZTU\isoZTU_57SiCrV6\isoZTU_57SiCrV6.pdf
isoZTU_Mat_A | isotherm | 8 |  |  | 18CrNiMo7-6 ohneNb |  | 0.16 | 0.22 | 0.56 | 0.01 | 0.007 | 1.64 | 0.31 | 1.54 | 0.009 | 0.03 |  | 0.0024 | 0.005 | 0.012 | 0.0002 |  | 0.008 | [10 empty] | ..\_ZTU_AUSWERTUNG\ZTU Datensicherung\ZTU_Sicher_2016\ZTU\isoZTU_Mat_A\Mat__A_und_B.pdf
kiki |  | 9
kont. Teil-ZTU - 22MnB5 - V. Kripak | kontinuierlich | 10 |  |  | 22MnB5 |  | 0.18 | 0.4 | 1.2 |  |  | 0.29 | [8 empty] | 0.002 | [12 empty] | ..\_ZTU_AUSWERTUNG\ZTU Datensicherung\ZTU_Sicher_2016\ZTU\kont. Teil-ZTU - 22MnB5 - V. Kripak\ZTU\kont. Teil-ZTU - 22MnB5 + FB.pdf
kont. Teil-ZTU - A. Tenie - DP-1 (2016-130) | kontinuierlich | 11 |  |  |  |  | 0.217 | 0.269 | 2.04 | 0.0128 | 0.001 | 0.0202 | 0.0051 | 0.0275 |  | 0.0398 |  | 0.0011 | 0.0378 | [14 empty] | ..\_ZTU_AUSWERTUNG\ZTU Datensicherung\ZTU_Sicher_2016\ZTU\kont. Teil-ZTU - A. Tenie - DP-1 (2016-130)\DP1_Formblatt.pdf
kont. Teil-ZTU - A. Tenie - KF-1 (2016-130) | kontinuierlich | 12 |  |  |  |  | 0.225 | 1.32 | 1.25 | 0.0147 | 0.0028 | 0.0233 | 0.108 | 0.0315 |  | 0.0383 |  | 0.0016 | 0.0043 | [14 empty] | ..\_ZTU_AUSWERTUNG\ZTU Datensicherung\ZTU_Sicher_2016\ZTU\kont. Teil-ZTU - A. Tenie - KF-1 (2016-130)\KF1_Formblatt.pdf
kont. Teil-ZTU - A. Tenie - RA-1 (2016-130) | kontinuierlich | 13 |  |  |  |  | 0.301 | 1.73 | 2.56 | 0.0122 | 0.0041 | 0.0208 | 0.0199 | 0.0235 |  | 0.0315 |  | 0.0011 | 0.0012 | [14 empty] | ..\_ZTU_AUSWERTUNG\ZTU Datensicherung\ZTU_Sicher_2016\ZTU\kont. Teil-ZTU - A. Tenie - RA-1 (2016-130)\RA1_Formblatt.pdf
kont. Teil-ZTU - A. Tenie - RA-2 (2016-130) | kontinuierlich | 14 |  |  |  |  | 0.235 | 1.77 | 4.27 | 0.0153 | 0.0071 | 0.0195 | 0.0265 | 0.0266 |  | 0.0309 |  | 0.0024 | 0.0037 | [14 empty] | ..\_ZTU_AUSWERTUNG\ZTU Datensicherung\ZTU_Sicher_2016\ZTU\kont. Teil-ZTU - A. Tenie - RA-2 (2016-130)\RA2_Formblatt.pdf
kont. Teil-ZTU - DP1 - A. Tenie (2016-243) | kontinuierlich | 15 |  |  |  |  | 0.217 | 0.269 | 2.04 | 0.0128 |  | 0.0202 | 0.0051 | 0.0275 | 0.006 | 0.0398 | 0.0122 | 0.0011 | 0.0378 |  |  |  | 0.0134 | [10 empty] | ..\_ZTU_AUSWERTUNG\ZTU Datensicherung\ZTU_Sicher_2016\ZTU\kont. Teil-ZTU - DP1 - A. Tenie (2016-243)\ZTU\kont. ZTU - DP1 (K2A) + FB.pdf
kont. Teil-ZTU - KF1 - A. Tenie (2016-243) | kontinuierlich | 16 |  |  |  |  | 0.225 | 1.32 | 1.25 | 0.0147 | 0.0028 | 0.0233 | 0.108 | 0.0315 | 0.0044 | 0.0383 | 0.0143 | 0.0016 | 0.0438 |  |  |  | 0.0135 | [10 empty] | ..\_ZTU_AUSWERTUNG\ZTU Datensicherung\ZTU_Sicher_2016\ZTU\kont. Teil-ZTU - KF1 - A. Tenie (2016-243)\ZTU\kont. Teil-ZTU - KF1 - Projekt + FB.pdf
kont. Teil-ZTU - RA1 - A. Tenie (2016-240) | kontinuierlich | 17 |  |  |  |  | 0.301 | 1.73 | 2.56 | 0.012 | 0.004 | 0.02 | 0.02 | 0.02 |  | 0.032 | [17 empty] | ..\_ZTU_AUSWERTUNG\ZTU Datensicherung\ZTU_Sicher_2016\ZTU\kont. Teil-ZTU - RA1 - A. Tenie (2016-240)\ZTU\kont. Teil-ZTU - RA1 + FB.pdf
kont. Teil-ZTU - RA2 - A. Tenie (2016-240) | kontinuierlich | 18 |  |  |  |  | 0.235 | 1.77 | 4.27 | 0.015 | 0.007 | 0.02 | 0.03 | 0.03 |  | 0.031 | [17 empty] | ..\_ZTU_AUSWERTUNG\ZTU Datensicherung\ZTU_Sicher_2016\ZTU\kont. Teil-ZTU - RA2 - A. Tenie (2016-240)\ZTU\kont. Teil-ZTU - RA2 + FB.pdf
kont. Teil-ZTU - RA3 - A. Tenie (2016-240) | kontinuierlich | 19 |  |  |  |  | 0.299 | 1.74 | 4.34 | 0.01 | 0.006 | 0.02 | 0.03 | 0.02 |  | 0.028 | [17 empty] | ..\_ZTU_AUSWERTUNG\ZTU Datensicherung\ZTU_Sicher_2016\ZTU\kont. Teil-ZTU - RA3 - A. Tenie (2016-240)\ZTU\kont. Teil-ZTU - RA3 + FB.pdf
kont. ZTU - 42SiCrNbB8-4 - M. Sharma | kontinuierlich | 20 |  |  | 42SiCrNbB8-4 |  | 0.396 | 1.91 | 0.578 | 0.0094 | 0.0057 | 1.34 | 0.016 | 0.075 | 0.0049 | 0.026 | 0.065 | 0.0039 | 0.035 |  | 0.0022 | [12 empty] | M:\Anlagen-R301\Dilatometer805Baehr\_ZTU_AUSWERTUNG\ZTU Datensicherung\ZTU_Sicher_2016\ZTU\kont. ZTU - 42SiCrNbB8-4 - M. Sharma\ZTU\kont. ZTU - 42SiCrNbB8-4 + FB.pdf
kont. ZTU - A60029 - L&T | kontinuierlich | 21 |  |  |  |  | 0.183 | 0.08 | 1.43 | 0.006 | 0.001 | 0.161 | 0.48 | 0.766 | 0.007 | 0.025 | 0.045 | [16 empty] | M:\Anlagen-R301\Dilatometer805Baehr\_ZTU_AUSWERTUNG\ZTU Datensicherung\ZTU_Sicher_2016\ZTU\kont. ZTU - A60029 - L&T\kontZTU_A60029_L&T.pdf
kont. ZTU - K. Komerla - DP600 | kontinuierlich | 22 |  |  |  |  | 0.084 | 0.246 | 1.6631 | 0.0127 |  | 0.577 |  | 0.024 | [19 empty] | M:\Anlagen-R301\Dilatometer805Baehr\_ZTU_AUSWERTUNG\ZTU Datensicherung\ZTU_Sicher_2016\ZTU\kont. ZTU - K. Komerla - DP600\kontZTU_DP600_Ta1050_Formblatt.pdf
kontZTU_57SiCrV6 | kontinuierlich | 23 |  |  | 57SiCrV6 |  | 0.443 | 1.525 | 0.6442 | 0.0075 | 0.0026 | 1.354 | 0.046 | 0.125 | 0.066 | 0.022 | 0.077 | 0.0037 |  | 0.005 | 0.0002 | [12 empty] | M:\Anlagen-R301\Dilatometer805Baehr\_ZTU_AUSWERTUNG\ZTU Datensicherung\ZTU_Sicher_2016\ZTU\kontZTU_57SiCrV6\kontZTU_57SiCrV6.pdf
kontZTU_BGH_1.2790-11 | kontinuierlich | 24 |  |  | 20NiCrMoW10 |  | 0.229 | 0.95 | 0.78 | 0.009 | 0.001 | 1.47 | 0.32 | 2.34 | 0.009 | 0.067 | 0.071 | 0.003 | 0.004 | 0.0048 |  |  | 1.622 | [10 empty] | M:\Anlagen-R301\Dilatometer805Baehr\_ZTU_AUSWERTUNG\ZTU Datensicherung\ZTU_Sicher_2016\ZTU\kontZTU_BGH_1.2790-11\ZTU\Dokumente\kontZTU__BGH_279011.pdf
kontZTU_M50NiL_FP | kontinuierlich | 25 |  |  |  |  | 0.13 | 0.2 |  |  |  | 4 | 4.25 | 3.4 | 1.2 | [18 empty] | M:\Anlagen-R301\Dilatometer805Baehr\_ZTU_AUSWERTUNG\ZTU Datensicherung\ZTU_Sicher_2016\ZTU\kontZTU_M50NiL_FP\kontZTU_M50NiL_fp.pdf
teilZTUs_A.Stieben | kontinuierlich | 26 |  |  | 42CrMo4-QT |  | 0.417 | 0.256 | 0.676 | 0.0122 | 0.0073 | 1.05 | 0.21 | 0.172 | 0.0041 | 0.028 | 0.198 | 0.001 | 0.001 | 0.008 | [13 empty] | M:\Anlagen-R301\Dilatometer805Baehr\_ZTU_AUSWERTUNG\ZTU Datensicherung\ZTU_Sicher_2016\ZTU\teilZTUs_A.Stieben\teilZTU_42MnCr4_QT\ZTU\kont. Teil-ZTU - 42CrMo4-QT + FB.pdf
| kontinuierlich | 27 |  |  | 4140-QT |  | 0.414 | 0.25 | 0.755 | 0.0118 | 0.0124 | 0.99 | 0.19 | 0.168 | 0.0039 | 0.0283 | 0.211 | 0.001 | 0.001 | 0.007 | [13 empty] | M:\Anlagen-R301\Dilatometer805Baehr\_ZTU_AUSWERTUNG\ZTU Datensicherung\ZTU_Sicher_2016\ZTU\teilZTUs_A.Stieben\teilZTU_4140_QT\ZTU\kont. Teil-ZTU - 4140-QT + FB.pdf
| kontinuierlich | 28 |  |  | TKRE-1-QT |  | 0.449 | 0.396 | 1.96 | 0.0118 | 0.0114 | 0.289 | 0.19 | 0.0995 | 0.0061 | 0.0265 | 0.0994 | 0.001 | 0.001 | 0.0066 | [13 empty] | M:\Anlagen-R301\Dilatometer805Baehr\_ZTU_AUSWERTUNG\ZTU Datensicherung\ZTU_Sicher_2016\ZTU\teilZTUs_A.Stieben\teilZTU_TKRT_1_QT\ZTU\kont. Teil-ZTU - TKRE-1-QT + FB.pdf

## ZTU_Sicher_2017
| Öffentlich gefördert | Werkstoff | [5 empty] | Chemische Zusammensetzung [Masseanteil in %] | [18 empty] | Austenitisierung |  | Temperaturen |  |  |  |  | Sonstiges
Inhaber/-in |  | Art | Laufende Nr. | Werkstoff-Nr. | Werksbezeichnung | Kurzname | Schmelze | C | Si | Mn | P | S | Cr | Mo | Ni | V | Al | Cu | Ti | Nb | N | B | As | W | Co | Wärmedauer [s] | Temperatur [°C] | Haltedauer [s] | Ac1 [°C] | Ac3 [°C] | Ms [°C] | Ac1b [°C] | Ac1e [°C] | Anmerkungen | Hyperlink
M. Menzel |  | kontinuierlich | 1 |  |  | CBMM3 |  | 0.3 | 0.51 | 1.79 | 0.019 | 0.055 | 0.99 | 0.06 | 0.19 | 0.013 | 0.014 | 0.15 | 0.035 | 0.043 | 0.013 | 0.0003
C. Neipp |  | kontinuierlich | 1 |  |  | X20MnSiAlMoB5 |  | 0.2 | 1.5 | 5 |  |  |  | 0.3 |  |  | 1 |  |  |  |  | 0.0035
|  | kontinuierlich | 1 |  |  | 18CrNiMo7-6 |  | 0.19 | 0.31 | 0.7 | 0.005 | 0.003 | 1.65 | 0.31 | 1.55 | 0.1 | 0.025 | 0.01 | 0.0023 | 0.03 | 0.008 | 0.0033